## Weber - Vandersanden - FR
Fabricant : Vandersanden
Brique de façade Vandersanden |  |  |  | Joints traditionnels (joints larges) : 8-12 mm | Joints traditionnels (joints larges) : 8-12 mm |  |  | Joints fins : 3-8 mm |  |  | Remarque
|  |  |  | Mortier de maçonnerie Weber (min. 8 mm) | Mortier de jointoiement Weber | Mortier à plein-bain Weber |  | Mortier à joints fins Weber (4-8 mm) | Mortier-colle Weber (3-6 mm)
Brique de façade Vandersanden | imprégnée / non imprégnée | Valeur AI (IW) (1) | Lieu de production | Nom du produit Weber | Nom du produit Weber | Nom du produit Weber | Couleur(2)(3) (code) | Nom du produit Weber | Nom du produit Weber | Couleur(2)(4) (code)
Wapper White | non imprégnée | AI 3 (IW3) | Beek | webermix MM 301 E | weberter brick | webermix MR 341 | 2000 | webermix MF 351 | webermix MC 391 | 2771 2000(5)
Wapper White | non imprégnée | AI 2 (IW2) | Beek | webermix MM 302 E | weberter brick | webermix MR 342 | 2000 | webermix MF 352 | webermix MC 392 | 2771 2000(5)
Perla | non imprégnée | AI 3 (IW3) | Spouwen | webermix MM 301 E | weberter brick | webermix MR 341 | 2000 | webermix MF 351 | webermix MC 391 | 2771 2000(5)
Perla | imprégnée | AI 2 (IW2) | Spouwen | webermix MM 302 E | weberter brick(7) | webermix MR 342 | 2000 | webermix MF 352 | webermix MC 392 | 2771 2000(5)
Lima | non imprégnée | AI 3 (IW3) | Spouwen | webermix MM 301 E | weberter brick | webermix MR 341 | 2000 | webermix MF 351 | webermix MC 391 | 2771 2000(5)
Lima | imprégnée | AI 2 (IW2) | Spouwen | webermix MM 302 E | weberter brick(7) | webermix MR 342 | 2000 | webermix MF 352 | webermix MC 392 | 2771 2000(5)
Crème | non imprégnée | AI 3 (IW3) | Lanklaar ou Spouwen | webermix MM 301 E | weberter brick | webermix MR 341 | 2084 | webermix MF 351 | webermix MC 391 | 2771 2084(5)
Crème | imprégnée | AI 2 (IW2) | Lanklaar ou Spouwen | webermix MM 302 E | weberter brick(7) | webermix MR 342 | 2084 | webermix MF 352 | webermix MC 392 | 2771 2084(5)
Sintra | non imprégnée | AI 2 (IW2) | Beek | webermix MM 302 E | weberter brick | webermix MR 342 | 2084 | webermix MF 352 | webermix MC 392 | 2771 2084(5)
Wapper Snowdust | non imprégnée | AI 3 (IW3) | Beek | webermix MM 301 E | weberter brick | webermix MR 341 | 2772 2771 2705 | webermix MF 351 | webermix MC 391 | 2771
Wapper Snowdust | non imprégnée | AI 2 (IW2) | Beek | webermix MM 302 E | weberter brick | webermix MR 342 | 2772 2771 2705 | webermix MF 352 | webermix MC 392 | 2771
Wapper Silver | non imprégnée | AI 2 (IW2) | Beek | webermix MM 302 E | weberter brick | webermix MR 342 | 2771 | webermix MF 352 | webermix MC 392 | 2771
Wapper Silver | non imprégnée | AI 3 (IW3) | Beek | webermix MM 301 E | weberter brick | webermix MR 341 | 2771 | webermix MF 351 | webermix MC 391 | 2771
Hubertus Snowdust | non imprégnée | AI 2 (IW2) | Beek | webermix MM 302 E | weberter brick | webermix MR 342 | 2771 | webermix MF 352 | webermix MC 392 | 2771
Wapper Greydust | non imprégnée | AI 3 (IW3) | Beek | webermix MM 301 E | weberter brick | webermix MR 341 | 2772 | webermix MF 351 | webermix MC 391 | 2771 2735
Antro | non imprégnée | AI 3 (IW3) | Hedikhuizen, Lanklaar ou Spouwen | webermix MM 301 E | weberter brick | webermix MR 341 | 2700 2771 2000 | webermix MF 351 | webermix MC 391 | 2771
Antro | non imprégnée | AI 2 (IW2) | Hedikhuizen | webermix MM 302 E | weberter brick | webermix MR 342 | 2700 2771 2000 | webermix MF 352 | webermix MC 392 | 2771
Antro | imprégnée | AI 2 (IW2) | Lanklaar ou Spouwen | webermix MM 302 E | weberter brick(7) | webermix MR 342 | 2700 2771 2000 | webermix MF 352 | webermix MC 392 | 2771
Hagen | non imprégnée | AI 2 (IW2) | Spijk | webermix MM 302 E | weberter brick | webermix MR 342 | 2000 2771 | webermix MF 352 | webermix MC 392 | 2771 2000
Berit | non imprégnée | AI 2 (IW2) | Spijk | webermix MM 302 E | weberter brick | webermix MR 342 | 2000 2771 | webermix MF 352 | webermix MC 392 | 2771 2000(5)
Argentis | non imprégnée | AI 3 (IW3) | Lanklaar ou Spouwen | webermix MM 301 E | weberter brick | webermix MR 341 | 2700 2771 | webermix MF 351 | webermix MC 391 | 2771
Argentis | imprégnée | AI 2 (IW2) | Lanklaar ou Spouwen | webermix MM 302 E | weberter brick(7) | webermix MR 342 | 2700 2771 | webermix MF 352 | webermix MC 392 | 2771
Argentis - format Zero®(6) | non imprégnée | AI 3 (IW3) | Spouwen | webermix MM 319 blanc | [6 empty] | Maçonner de manière traditionnelle avec un aspect à joints fins d'env. 3 mm.
Argentis - format Zero® | imprégnée | AI 2 (IW2) | Spouwen | webermix MR 342 - 2700 ou 2771 | [6 empty] | Maçonner de manière traditionnelle avec un aspect à joints fins d'env. 3 mm.
Alaska | non imprégnée | AI 2 (IW2) | Beek | webermix MM 302 E | weberter brick | webermix MR 342 | 2705 2700 | webermix MF 352 | webermix MC 392 | 2771 2735
Akita | non imprégnée | AI 3 (IW3) | Beek | webermix MM 301 E | weberter brick | webermix MR 341 | 2705 | webermix MF 351 | webermix MC 391 | 2771 2735
Salina | non imprégnée | AI 2 (IW2) | Beek | webermix MM 302 E | weberter brick | webermix MR 342 | 2705 | webermix MF 352 | webermix MC 392 | 2771 2735
Lupus | non imprégnée | AI 3 (IW3) | Beek | webermix MM 301 E | weberter brick | webermix MR 341 | 2715 2772 | webermix MF 351 | webermix MC 391 | 2735
Alu | non imprégnée | AI 3 (IW3) | Beek | webermix MM 301 E | weberter brick | webermix MR 341 | 2715 2772 | webermix MF 351 | webermix MC 391 | 2735
Quartis | non imprégnée | AI 3 (IW3) | Spouwen | webermix MM 301 E | weberter brick | webermix MR 341 | 2705 | webermix MF 351 | webermix MC 391 | 2771
Quartis | imprégnée | AI 2 (IW2) | Lanklaar | webermix MM 302 E | weberter brick(7) | webermix MR 342 | 2705 | webermix MF 352 | webermix MC 392 | 2771
Rega | non imprégnée | AI 3 (IW3) | Spouwen | webermix MM 301 E | weberter brick | webermix MR 341 | 2772 | webermix MF 351 | webermix MC 391 | 2771
Rega | imprégnée | AI 2 (IW2) | Lanklaar | webermix MM 302 E | weberter brick(7) | webermix MR 342 | 2772 | webermix MF 352 | webermix MC 392 | 2771
Cronus Antique | non imprégnée | AI 3 (IW3) | Lanklaar ou Spouwen | webermix MM 301 E | weberter brick | webermix MR 341 | 2772 | webermix MF 351 | webermix MC 391 | 2771
Cronus Antique | imprégnée | AI 2 (IW2) | Lanklaar ou Snouwen | webermix MM 302 E | weberter brick(7) | webermix MR 342 | 2772 | webermix MF 352 | webermix MC 392 | 2771
Platina | non imprégnée | AI 3 (IW3) | Lanklaar, Spouwen | webermix MM 301 E | weberter brick | webermix MR 341 | 2773 | webermix MF 351 | webermix MC 391 | 2735
Platina | imprégnée | AI 2 (IW2) | Lanklaar, Spouwen | webermix MM 302 E | weberter brick(7) | webermix MR 342 | 2773 | webermix MF 352 | webermix MC 392 | 2735
Mistral | non imprégnée | AI 3 (IW3) | Lanklaar ou Spouwen ou Hedikhuizen | webermix MM 301 E | weberter brick | webermix MR 341 | 2030 2084 | webermix MF 351 | webermix MC 391 | 2771 2030(5)
Mistral | imprégnée | AI 2 (IW2) | Lanklaar ou Spouwen | webermix MM 302 E | weberter brick(7) | webermix MR 342 | 2030 2084 | webermix MF 352 | webermix MC 392 | 2771 2030(5)
Sao Paulo | non imprégnée | AI 3 (IW3) | Lanklaar | webermix MM 301 E | weberter brick | webermix MR 341 | 2030 2084 | webermix MF 351 | webermix MC 391 | 2771 2030(5)
Sao Paulo | imprégnée | AI 2 (IW2) | Lanklaar | webermix MM 302 E | weberter brick(7) | webermix MR 342 | 2030 2084 | webermix MF 352 | webermix MC 392 | 2771 2030(5)
Anicius | non imprégnée | AI 3 (IW3) | Lanklaar ou Spouwen | webermix MM 301 E | weberter brick | webermix MR 341 | 2772 2350 | webermix MF 351 | webermix MC 391 | 2771
Anicius | imprégnée | AI 2 (IW2) | Lanklaar ou Spouwen | webermix MM 302 E | weberter brick(7) | webermix MR 342 | 2772 2350 | webermix MF 352 | webermix MC 392 | 2771
Imperia | non imprégnée | AI 4 (IW4) | Hedikhuizen | webermix MM 301 E | weberter brick | webermix MR 341 | 2772 2350 | webermix MF 351 | webermix MC 391 | 2771 2735 | En raison de la forte absorption d'eau des briques, humidifiez les briques 24 heures avant la mise en oeuvre.
Imperia | non imprégnée | AI 3 (IW3) | Hedikhuizen ou Spouwen ou Lanklaar | webermix MM 301 E | weberter brick | webermix MR 341 | 2772 2350 | webermix MF 351 | webermix MC 391 | 2771 2735
Imperia | imprégnée | AI 2 (IW2) | Spouwen ou Lanklaar | webermix MM 302 E | weberter brick(7) | webermix MR 342 | 2772 2350 | webermix MF 352 | webermix MC 392 | 2771 2735
Weimar | non imprégnée | AI 1 (IW1) | Oberlausitz | webermix MM 303 | weberter brick | webermix MR 343 | 2040 | webermix MF 352 | webermix MC 392 | 2040(5)
Jaune Sable Fin | non imprégnée | AI 3 (IW3) | Lanklaar ou Spouwen | webermix MM 301 E | weberter brick | webermix MR 341 | 2030 2084 | webermix MF 351 | webermix MC 391 | 2771 2030(5)
Jaune Sable Fin | imprégnée | AI 2 (IW2) | Lanklaar ou Spouwen | webermix MM 302 E | weberter brick(7) | webermix MR 342 | 2030 2084 | webermix MF 352 | webermix MC 392 | 2771 2030(5)
Fleur de Tilleul | non imprégnée | AI 3 (IW3) | Lanklaar ou Spouwen | webermix MM 301 E | weberter brick | webermix MR 341 | 2084 2771 | webermix MF 351 | webermix MC 391 | 2771
Fleur de Tilleul | imprégnée | AI 2 (IW2) | Lanklaar ou Snouwen | webermix MM 302 E | weberter brick(7) | webermix MR 342 | 2084 2771 | webermix MF 352 | webermix MC 392 | 2771
Toscane | non imprégnée | AI 3 (IW3) | Lanklaar ou Spouwen | webermix MM 301 E | weberter brick | webermix MR 341 | 2030 | webermix MF 351 | webermix MC 391 | 2771 2030(5)
Toscane | imprégnée | AI 2 (IW2) | Lanklaar ou Spouwen | webermix MM 302 E | weberter brick(7) | webermix MR 342 | 2030 | webermix MF 352 | webermix MC 392 | 2771 2030(5)
Freya | non imprégnée | AI 4 (IW4) | Spijk | webermix MM 301 E | weberter brick | webermix MR 341 | 2030 2084 | webermix MF 351 | webermix MC 391 | 2771 2030(5) | En raison de la forte absorption d'eau des briques, humidifiez les briques 24 heures avant la mise en oeuvre.
Ladoga | non imprégnée | AI 3 (IW3) | Beek | webermix MM 301 E | weberter brick | webermix MR 341 | 2030 2084 | webermix MF 351 | webermix MC 391 | 2771 2030(5)
Hubertus | non imprégnée | AI 2 (IW2) | Beek | webermix MM 302 E | weberter brick | webermix MR 342 | 2772 | webermix MF 352 | webermix MC 392 | 2771
Corum | non imprégnée | AI 3 (IW3) | Lanklaar | webermix MM 301 E | weberter brick | webermix MR 341 | 2030 | webermix MF 351 | webermix MC 391 | 2771 2030(5)
Corum | imprégnée | AI 2 (IW2) | Lanklaar | webermix MM 302 E | weberter brick(7) | webermix MR 342 | 2030 | webermix MF 352 | webermix MC 392 | 2771 2030(5)
Vieux Blanckaert | non imprégnée | AI 3 (IW3) | Lanklaar | webermix MM 301 E | weberter brick | webermix MR 341 | 2084 | webermix MF 351 | webermix MC 391 | 2771
Vieux Blanckaert | imprégnée | AI 2 (IW2) | Lanklaar | webermix MM 302 E | weberter brick(7) | webermix MR 342 | 2084 | webermix MF 352 | webermix MC 392 | 2771
Vieille Lys | non imprégnée | AI 3 (IW3) | Lanklaar ou Spouwen | webermix MM 301 E | weberter brick | webermix MR 341 | 2084 | webermix MF 351 | webermix MC 391 | 2771
Vieille Lys | imprégnée | AI 2 (IW2) | Lanklaar ou Spouwen | webermix MM 302 E | weberter brick(7) | webermix MR 342 | 2084 | webermix MF 352 | webermix MC 392 | 2771
Vieux Littoral | non imprégnée | AI 3 (IW3) | Lanklaar ou Spouwen | webermix MM 301 E | weberter brick | webermix MR 341 | 2084 | webermix MF 351 | webermix MC 391 | 2771
Vieux Littoral | imprégnée | AI 2 (IW2) | Lanklaar ou Spouwen | webermix MM 302 E | weberter brick(7) | webermix MR 342 | 2084 | webermix MF 352 | webermix MC 392 | 2771
Ligure | non imprégnée | AI 3 (IW3) | Lanklaar ou Spouwen | webermix MM 301 E | weberter brick | webermix MR 341 | 2030 2084 | webermix MF 351 | webermix MC 391 | 2771
Ligure | imprégnée | AI 2 (IW2) | Lanklaar ou Spouwen | webermix MM 302 E | weberter brick(7) | webermix MR 342 | 2030 2084 | webermix MF 352 | webermix MC 392 | 2771
Mosa | non imprégnée | AI 3 (IW3) | Lanklaar ou Spouwen | webermix MM 301 E | weberter brick | webermix MR 341 | 2084 2030 | webermix MF 351 | webermix MC 391 | 2771
Mosa | imprégnée | AI 2 (IW2) | Lanklaar ou Spouwen | webermix MM 302 E | weberter brick(7) | webermix MR 342 | 2084 2030 | webermix MF 352 | webermix MC 392 | 2771
Terra Cotta | non imprégnée | AI 3 (IW3) | Beek | webermix MM 301 E | weberter brick | webermix MR 341 | 2771 2772 2084 2181 | webermix MF 351 | webermix MC 391 | 2771 2165
Rosé | non imprégnée | AI 3 (IW3) | Lanklaar ou Spouwen | webermix MM 301 E | weberter brick | webermix MR 341 | 2771 2772 2084 | webermix MF 351 | webermix MC 391 | 2771
Rosé | imprégnée | AI 2 (IW2) | Lanklaar ou Spouwen | webermix MM 302 E | weberter brick(7) | webermix MR 342 | 2771 2772 2084 | webermix MF 352 | webermix MC 392 | 2771
Rosé | non imprégnée | AI 2 (IW2) | Beek | webermix MM 302 E | weberter brick | webermix MR 342 | 2771 2772 2084 | webermix MF 352 | webermix MC 392 | 2771
Neo Magnolia | non imprégnée | AI 3 (IW3) | Lanklaar ou Spouwen | webermix MM 301 E | weberter brick | webermix MR 341 | 2771 2772 2084 | webermix MF 351 | webermix MC 391 | 2771
Neo Magnolia | imprégnée | AI 2 (IW2) | Spouwen | webermix MM 302 E | weberter brick(7) | webermix MR 342 | 2771 2772 2084 | webermix MF 352 | webermix MC 392 | 2771
Fleur de Bruyère | non imprégnée | AI 3 (IW3) | Lanklaar ou Spouwen | webermix MM 301 E | weberter brick | webermix MR 341 | 2181 | webermix MF 351 | webermix MC 391 | 2165
Fleur de Bruyère | imprégnée | AI 2 (IW2) | Lanklaar ou Spouwen | webermix MM 302 E | weberter brick(7) | webermix MR 342 | 2181 | webermix MF 352 | webermix MC 392 | 2165
Fleur de Bruyère | non imprégnée | AI 4 (IW4) | Spijk | webermix MM 301 E | weberter brick | webermix MR 341 | 2181 | webermix MF 351 | webermix MC 391 | 2165 | En raison de la forte absorption d'eau des briques, humidifiez les briques 24 heures avant la mise en oeuvre.
Terra Cotta GS | non imprégnée | AI 3 (IW3) | Beek | webermix MM 301 E | weberter brick | webermix MR 341 | 2181 2771 | webermix MF 351 | webermix MC 391 | 2165 2771
Azalea | non imprégnée | AI 3 (IW3) | Lanklaar ou Spouwen | webermix MM 301 E | weberter brick | webermix MR 341 | 2181 2084 2771 | webermix MF 351 | webermix MC 391 | 2165 2771
Azalea | imprégnée | AI 2 (IW2) | Lanklaar ou Spouwen | webermix MM 302 E | weberter brick(7) | webermix MR 342 | 2181 2084 2771 | webermix MF 352 | webermix MC 392 | 2165 2771
Cayenne | non imprégnée | AI 3 (IW3) | Spouwen | webermix MM 301 E | weberter brick | webermix MR 341 | 2181 2771 2084 | webermix MF 351 | webermix MC 391 | 2165 2771
Cayenne | imprégnée | AI 2 (IW2) | Spouwen | webermix MM 302 E | weberter brick(7) | webermix MR 342 | 2181 2771 2084 | webermix MF 352 | webermix MC 392 | 2165 2771
Affligem | non imprégnée | AI 3 (IW3) | Lanklaar ou Spouwen | webermix MM 301 E | weberter brick | webermix MR 341 | 2160 2771 2084 | webermix MF 351 | webermix MC 391 | 2165 2771
Affligem | imprégnée | AI 2 (IW2) | Lanklaar ou Spouwen | webermix MM 302 E | weberter brick(7) | webermix MR 342 | 2160 2771 2084 | webermix MF 352 | webermix MC 392 | 2165 2771
Vieux Capitole | non imprégnée | AI 3 (IW3) | Spouwen | webermix MM 301 E | weberter brick | webermix MR 341 | 2160 2771 2084 | webermix MF 351 | webermix MC 391 | 2165 2771
Vieux Capitole | imprégnée | AI 2 (IW2) | Spouwen | webermix MM 302 E | weberter brick(7) | webermix MR 342 | 2160 2771 2084 | webermix MF 352 | webermix MC 392 | 2165 2771
Vieille Guilde | non imprégnée | AI 3 (IW3) | Lanklaar ou Spouwen | webermix MM 301 E | weberter brick | webermix MR 341 | 2160 2771 2084 | webermix MF 351 | webermix MC 391 | 2165 2771
Vieille Guilde | imprégnée | AI 2 (IW2) | Lanklaar ou Spouwen | webermix MM 302 E | weberter brick(7) | webermix MR 342 | 2160 2771 2084 | webermix MF 352 | webermix MC 392 | 2165 2771
Vieux Halluin | non imprégnée | AI 3 (IW3) | Lanklaar | webermix MM 301 E | weberter brick | webermix MR 341 | 2160 2771 2084 | webermix MF 351 | webermix MC 391 | 2165 2771
Vieux Halluin | imprégnée | AI 2 (IW2) | Lanklaar | webermix MM 302 E | weberter brick(7) | webermix MR 342 | 2160 2771 2084 | webermix MF 352 | webermix MC 392 | 2165 2771
Vieille Chapelle | non imprégnée | AI 3 (IW3) | Spouwen | webermix MM 301 E | weberter brick | webermix MR 341 | 2160 2771 2084 | webermix MF 351 | webermix MC 391 | 2165 2771
Vieille Chapelle | imprégnée | AI 2 (IW2) | Spouwen | webermix MM 302 E | weberter brick(7) | webermix MR 342 | 2160 2771 2084 | webermix MF 352 | webermix MC 392 | 2165 2771
Classic Terra Cotta | non imprégnée | AI 3 (IW3) | Beek ou Spouwen | webermix MM 301 E | weberter brick | webermix MR 341 | 2160 2771 2084 | webermix MF 351 | webermix MC 391 | 2165 2771
Vieux Brabant | non imprégnée | AI 3 (IW3) | Lanklaar ou Spouwen | webermix MM 301 E | weberter brick | webermix MR 341 | 2175 2772 2084 2030 | webermix MF 351 | webermix MC 391 | 2180 2771
Vieux Brabant | imprégnée | AI 2 (IW2) | Lanklaar ou Spouwen | webermix MM 302 E | weberter brick(7) | webermix MR 342 | 2175 2772 2084 2030 | webermix MF 352 | webermix MC 392 | 2180 2771
Vieille Meuse | non imprégnée | AI 3 (IW3) | Lanklaar | webermix MM 301 E | weberter brick | webermix MR 341 | 2175 2772 2084 2030 | webermix MF 351 | webermix MC 391 | 2180 2771
Vieille Meuse | imprégnée | AI 2 (IW2) | Lanklaar | webermix MM 302 E | weberter brick(7) | webermix MR 342 | 2175 2772 2084 2030 | webermix MF 352 | webermix MC 392 | 2180 2771
Vieux Warande | non imprégnée | AI 4 (IW4) | Hedikhuizen ou Spouwen | webermix MM 301 E | weberter brick | webermix MR 341 | 2175 2771 | webermix MF 351 | webermix MC 391 | 2165 2771 | En raison de la forte absorption d'eau des briques, humidifiez les briques 24 heures avant la mise en oeuvre.
Vieux Herve | non imprégnée | AI 3 (IW3) | Lanklaar | webermix MM 301 E | weberter brick | webermix MR 341 | 2175 | webermix MF 351 | webermix MC 391 | 2180
Vieux Herve | imprégnée | AI 2 (IW2) | Laiklaar | webermix MM 302 E | weberter brick(7) | webermix MR 342 | 2175 | webermix MF 352 | webermix MC 392 | 2180
Prado | non imprégnée | AI 4 (IW4) | Hedikhuizen ou Spijk | webermix MM 301 E | weberter brick | webermix MR 341 | 2175 | webermix MF 351 | webermix MC 391 | 2180 | En raison de la forte absorption d'eau des briques, humidifiez les briques 24 heures avant la mise en oeuvre.
Prado | non imprégnée | AI 3 (IW3) | Lanklaar ou Spouwen | webermix MM 301 E | weberter brick | webermix MR 341 | 2175 | webermix MF 351 | webermix MC 391 | 2180
Prado | imprégnée | AI 2 (IW2) | Lanklaar ou Spouwen | webermix MM 302 E | weberter brick(7) | webermix MR 342 | 2175 | webermix MF 352 | webermix MC 392 | 2180
Gala | non imprégnée | AI 3 (IW3) | Lanklaar ou Spouwen | webermix MM 301 E | weberter brick | webermix MR 341 | 2175 2181 2771 | webermix MF 351 | webermix MC 391 | 2180 2771
Gala | imprégnée | AI 2 (IW2) | Lanklaar ou Spouwen | webermix MM 302 E | weberter brick(7) | webermix MR 342 | 2175 2181 2771 | webermix MF 352 | webermix MC 392 | 2180 2771
Terra Rouge | non imprégnée | AI 3 (IW3) | Lanklaar ou Spouwen | webermix MM 301 E | weberter brick | webermix MR 341 | 2250 | webermix MF 351 | webermix MC 391 | 2165
Terra Rouge | imprégnée | AI 2 (IW2) | Lanklaar ou Spouwen | webermix MM 302 E | weberter brick(7) | webermix MR 342 | 2250 | webermix MF 352 | webermix MC 392 | 2165
Terra Rouge | non imprégnée | AI 4 (IW4) | Spijk | webermix MM 301 E | weberter brick | webermix MR 341 | 2250 | webermix MF 351 | webermix MC 391 | 2165 | En raison de la forte absorption d'eau des briques, humidifiez les briques 24 heures avant la mise en oeuvre.
Aalborg | non imprégnée | AI 4 (IW4) | Spijk | webermix MM 301 E | weberter brick | webermix MR 341 | 2160 | webermix MF 351 | webermix MC 391 | 2165 | En raison de la forte absorption d'eau des briques, humidifiez les briques 24 heures avant la mise en oeuvre.
Boston | non imprégnée | AI 4 (IW4) | Hedikhuizen ou Spijk | webermix MM 301 E | weberter brick | webermix MR 341 | 2175 | webermix MF 351 | webermix MC 391 | 2165 | En raison de la forte absorption d'eau des briques, humidifiez les briques 24 heures avant la mise en oeuvre.
Boston | non imprégnée | AI 3 (IW3) | Spouwen | webermix MM 301 E | weberter brick | webermix MR 341 | 2175 | webermix MF 351 | webermix MC 391 | 2165
Boston | imprégnée | AI 2 (IW2) | Spouwen | webermix MM 302 E | weberter brick(7) | webermix MR 342 | 2175 | webermix MF 352 | webermix MC 392 | 2165
Floria | non imprégnée | AI 3 (IW3) | Lanklaar | webermix MM 301 E | weberter brick | webermix MR 341 | 2175 | webermix MF 351 | webermix MC 391 | 2180
Floria | imprégnée | AI 2 (IW2) | Lanklaar | webermix MM 302 E | weberter brick(7) | webermix MR 342 | 2175 | webermix MF 352 | webermix MC 392 | 2180
Omega | non imprégnée | AI 3 (IW3) | Hedikhuizen | webermix MM 301 E | weberter brick | webermix MR 341 | 2350 | webermix MF 351 | webermix MC 391 | 2180
Exelsa | non imprégnée | AI 4 (IW4) | Spijk | webermix MM 301 E | weberter brick | webermix MR 341 | 2175 | webermix MF 351 | webermix MC 391 | 2180 | En raison de la forte absorption d'eau des briques, humidifiez les briques 24 heures avant la mise en oeuvre.
Exelsa | non imprégnée | AI 3 (IW3) | Spijk | webermix MM 301 E | weberter brick | webermix MR 341 | 2175 | webermix MF 351 | webermix MC 391 | 2180
Torben | non imprégnée | AI 3 (IW3) | Spijk | webermix MM 301 E | weberter brick | webermix MR 341 | 2175 | webermix MF 351 | webermix MC 391 | 2165 2180
Billund | non imprégnée | AI 3 (IW3) | Spijk | webermix MM 301 E | weberter brick | webermix MR 341 | 2175 | webermix MF 351 | webermix MC 391 | 2165 2180
Billund | non imprégnée | AI 4 (IW4) | Hedikhuizen ou Spijk | webermix MM 301 E | weberter brick | webermix MR 341 | 2175 | webermix MF 351 | webermix MC 391 | 2165 2180 | En raison de la forte absorption d'eau des briques, humidifiez les briques 24 heures avant la mise en oeuvre.
Nubia | non imprégnée | AI 3 (IW3) | Beek | webermix MM 301 E | weberter brick | webermix MR 341 | 2355 2725 | webermix MF 351 | webermix MC 391 | 2180 2735
Baroque | non imprégnée | AI 3 (IW3) | Lanklaar ou Spouwen | webermix MM 301 E | weberter brick | webermix MR 341 | 2773 2771 2084 | webermix MF 351 | webermix MC 391 | 2771
Baroque | imprégnée | AI 2 (IW2) | Lanklaar ou Spouwen | webermix MM 302 E | weberter brick(7) | webermix MR 342 | 2773 2771 2084 | webermix MF 352 | webermix MC 392 | 2771
Baroque | non imprégnée | AI 4 (IW4) | Hedikhuizen | webermix MM 301 E | weberter brick | webermix MR 341 | 2773 2771 2084 | webermix MF 351 | webermix MC 391 | 2771 | En raison de la forte absorption d'eau des briques, humidifiez les briques 24 heures avant la mise en oeuvre.
Romance | non imprégnée | AI 3 (IW3) | Lanklaar ou Spouwen | webermix MM 301 E | weberter brick | webermix MR 341 | 2773 2771 2084 | webermix MF 351 | webermix MC 391 | 2771
Romance | imprégnée | AI 2 (IW2) | Lanklaar ou Spouwen | webermix MM 302 E | weberter brick(7) | webermix MR 342 | 2773 2771 2084 | webermix MF 352 | webermix MC 392 | 2771
Rose des Alpes | non imprégnée | AI 3 (IW3) | Lanklaar ou Spouwen | webermix MM 301 E | weberter brick | webermix MR 341 | 2771 2084 2030 | webermix MF 351 | webermix MC 391 | 2171
Rose des Alpes | imprégnée | AI 2 (IW2) | Lanklaar ou Spouwen | webermix MM 302 E | weberter brick(7) | webermix MR 342 | 2771 2084 2030 | webermix MF 352 | webermix MC 392 | 2171
Viola Light | non imprégnée | AI 4 (IW4) | Hedikhuizen | webermix MM 301 E | weberter brick | webermix MR 341 | 2175 | webermix MF 351 | webermix MC 391 | 2165 | En raison de la forte absorption d'eau des briques, humidifiez les briques 24 heures avant la mise en oeuvre.
Viola Light | non imprégnée | AI 3 (IW3) | Spouwen | webermix MM 301 E | weberter brick | webermix MR 341 | 2175 | webermix MF 351 | webermix MC 391 | 2165
Viola Light | imprégnée | AI 2 (IW2) | Spouwen | webermix MM 302 E | weberter brick(7) | webermix MR 342 | 2175 | webermix MF 352 | webermix MC 392 | 2165
Rouge du Soir | non imprégnée | AI 3 (IW3) | Lanklaar ou Spouwen | webermix MM 301 E | weberter brick | webermix MR 341 | 2175 | webermix MF 351 | webermix MC 391 | 2165
Rouge du Soir | imprégnée | AI 2 (IW2) | Lanklaar ou Spouwen | webermix MM 302 E | weberter brick(7) | webermix MR 342 | 2175 | webermix MF 352 | webermix MC 392 | 2165
Castello Rouge | non imprégnée | AI 3 (IW3) | Beek | webermix MM 301 E | weberter brick | webermix MR 341 | 2180 2355 | webermix MF 351 | webermix MC 391 | 2180
Scala | non imprégnée | AI 4 (IW4) | Hedikhuizen | webermix MM 301 E | weberter brick | webermix MR 341 | 2175 2180 | webermix MF 351 | webermix MC 391 | 2180 | En raison de la forte absorption d'eau des briques, humidifiez les briques 24 heures avant la mise en oeuvre.
Scala | non imprégnée | AI 3 (IW3) | Hedikhuizen | webermix MM 301 E | weberter brick | webermix MR 341 | 2175 2180 | webermix MF 351 | webermix MC 391 | 2180
Viola | non imprégnée | AI 3 (IW3) | Lanklaar ou Spouwen | webermix MM 301 E | weberter brick | webermix MR 341 | 2180 | webermix MF 351 | webermix MC 391 | 2180
Viola | imprégnée | AI 2 (IW2) | Lanklaar ou Spouwen | webermix MM 302 E | weberter brick(7) | webermix MR 342 | 2180 | webermix MF 352 | webermix MC 392 | 2180
Reno | non imprégnée | AI 4 (IW4) | Hedikhuizen | webermix MM 301 E | weberter brick | webermix MR 341 | 2180 | webermix MF 351 | webermix MC 391 | 2180 | En raison de la forte absorption d'eau des briques, humidifiez les briques 24 heures avant la mise en oeuvre.
Safora | non imprégnée | AI 4 (IW4) | Hedikhuizen | webermix MM 301 E | weberter brick | webermix MR 341 | 2180 | webermix MF 351 | webermix MC 391 | 2180 | En raison de la forte absorption d'eau des briques, humidifiez les briques 24 heures avant la mise en oeuvre.
Safora - format Zero®(6) | non imprégnée | AI 4 (IW4) | Hedikhuizen | webermix MM 319 brun-rouge ou gris | [6 empty] | Maçonner de manière traditionnelle avec un aspect à joints fins d'env. 3 mm. Il n'est pas nécessaire de préhumidifier les briques.
Marron | non imprégnée | AI 4 (IW4) | Hedikhuizen | webermix MM 301 E | weberter brick | webermix MR 341 | 2175 | webermix MF 351 | webermix MC 391 | 2180 | En raison de la forte absorption d'eau des briques, humidifiez les briques 24 heures avant la mise en oeuvre.
Marron | non imprégnée | AI 3 (IW3) | Lanklaar ou Spouwen | webermix MM 301 E | weberter brick | webermix MR 341 | 2175 | webermix MF 351 | webermix MC 391 | 2180
Marron | imprégnée | AI 2 (IW2) | Lanklaar ou Spouwen | webermix MM 302 E | weberter brick(7) | webermix MR 342 | 2175 | webermix MF 352 | webermix MC 392 | 2180
Marron - format Zero®(6) | non imprégnée | AI 4 (IW4) | Hedikhuizen | webermix MM 319 brun-rouge ou gris | [6 empty] | Maçonner de manière traditionnelle avec un aspect à joints fins d'env. 3 mm. Il n'est pas nécessaire de préhumidifier les briques.
Marron - format Zero®(6) | non imprégnée | AI 3 (IW3) | Spouwen | webermix MM 319 brun-rouge ou gris | [6 empty] | Maçonner de manière traditionnelle avec un aspect à joints fins d'env. 3 mm.
Marron - format Zero® | imprégnée | AI 2 (IW2) | Spouwen | webermix MR 342 - 2175 | [6 empty] | Maçonner de manière traditionnelle avec un aspect à joints fins d'env. 3 mm.
Camberley | non imprégnée | AI 3 (IW3) | Beek | webermix MM 301 E | weberter brick | webermix MR 341 | 2250 | webermix MF 351 | webermix MC 391 | 2165
Sepia | non imprégnée | AI 3 (IW3) | Lanklaar ou Spouwen | webermix MM 301 E | weberter brick | webermix MR 341 | 2190 | webermix MF 351 | webermix MC 391 | 2180
Sepia | imprégnée | AI 2 (IW2) | Lanklaar ou Spouwen | webermix MM 302 E | weberter brick(7) | webermix MR 342 | 2190 | webermix MF 352 | webermix MC 392 | 2180
Salvia | non imprégnée | AI 3 (IW3) | Lanklaar ou Spouwen ou Spijk | webermix MM 301 E | weberter brick | webermix MR 341 | 2190 | webermix MF 351 | webermix MC 391 | 2180
Salvia | imprégnée | AI 2 (IW2) | Lanklaar ou Spouwen ou Spijk | webermix MM 302 E | weberter brick(7) | webermix MR 342 | 2190 | webermix MF 352 | webermix MC 392 | 2180
Salvia - format Zero®(6) | non imprégnée | AI 3 (IW3) | Spijk | webermix MM 319 brun-rouge ou gris | [6 empty] | Maçonner de manière traditionnelle avec un aspect à joints fins d'env. 3 mm.
Salvia - format Zero® | imprégnée | AI 2 (IW2) | Spijk | webermix MR 342 - 2190 | [6 empty] | Maçonner de manière traditionnelle avec un aspect à joints fins d'env. 3 mm.
Medoc | non imprégnée | AI 2 (IW2) | Spijk | webermix MM 302 E | weberter brick | webermix MR 342 | 2190 | webermix MF 352 | webermix MC 392 | 2180
Salvia Brûlé | non imprégnée | AI 3 (IW3) | Lanklaar ou Spouwen | webermix MM 301 E | weberter brick | webermix MR 341 | 2190 | webermix MF 351 | webermix MC 391 | 2180
Salvia Brûlé | imprégnée | AI 2 (IW2) | Lanklaar ou Spouwen | webermix MM 302 E | weberter brick(7) | webermix MR 342 | 2190 | webermix MF 352 | webermix MC 392 | 2180
Parma | non imprégnée | AI 3 (IW3) | Lanklaar ou Spouwen | webermix MM 301 E | weberter brick | webermix MR 341 | 2190 | webermix MF 351 | webermix MC 391 | 2180
Parma | imprégnée | AI 2 (IW2) | Lanklaar ou Spouwen | webermix MM 302 E | weberter brick(7) | webermix MR 342 | 2190 | webermix MF 352 | webermix MC 392 | 2180
Parma - format Zero®(6) | non imprégnée | AI 3 (IW3) | Spouwen | webermix MM 319 brun-rouge ou gris | [6 empty] | Maçonner de manière traditionnelle avec un aspect à joints fins d'env. 3 mm.
Parma - format Zero® | imprégnée | AI 2 (IW2) | Spouwen | webermix MR 342 - 2190 | [6 empty] | Maçonner de manière traditionnelle avec un aspect à joints fins d'env. 3 mm.
Carbon | non imprégnée | AI 3 (IW3) | Lanklaar ou Spouwen | webermix MM 301 E | weberter brick | webermix MR 341 | 2774 | webermix MF 351 | webermix MC 391 | 2774
Carbon | imprégnée | AI 2 (IW2) | Lanklaar ou Spouwen | webermix MM 302 E | weberter brick(7) | webermix MR 342 | 2774 | webermix MF 352 | webermix MC 392 | 2774
Greifswald | non imprégnée | AI 1 (IW1) | Oberlausitz | webermix MM 303 | weberter brick | webermix MR 343 | 2774 | webermix MF 352 | webermix MC 392 | 2774
Cottbus | non imprégnée | AI 1 (IW1) | Oberlausitz | webermix MM 303 | weberter brick | webermix MR 343 | 2774 | webermix MF 352 | webermix MC 392 | 2774
Amsterdam Impression | non imprégnée | AI 1 (IW1) | Kessel | webermix MM 303 | weberter brick | webermix MR 343 | 2774 | webermix MF 352 | webermix MC 392 | 2774
Praag Impression | non imprégnée | AI 1 (IW1) | Kessel | webermix MM 303 | weberter brick | webermix MR 343 | 2774 | webermix MF 352 | webermix MC 392 | 2774
Lagos | non imprégnée | AI 3 (IW3) | Beek | webermix MM 301 E | weberter brick | webermix MR 341 | 2355 | webermix MF 351 | webermix MC 391 | 2365
Java | non imprégnée | AI 3 (IW3) | Spouwen | webermix MM 301 E | weberter brick | webermix MR 341 | 2355 | webermix MF 351 | webermix MC 391 | 2365
Java | imprégnée | AI 2 (IW2) | Spouwen | webermix MM 302 E | weberter brick(7) | webermix MR 342 | 2355 | webermix MF 352 | webermix MC 392 | 2365
Java | non imprégnée | AI 4 (IW4) | Hedikhuizen | webermix MM 301 E | weberter brick | webermix MR 341 | 2355 | webermix MF 351 | webermix MC 391 | 2365 | En raison de la forte absorption d'eau des briques, humidifiez les briques 24 heures avant la mise en oeuvre.
Cambio | non imprégnée | AI 3 (IW3) | Beek | webermix MM 301 E | weberter brick | webermix MR 341 | 2355 | webermix MF 351 | webermix MC 391 | 2365
Vecto | non imprégnée | AI 3 (IW3) | Lanklaar ou Spouwen | webermix MM 301 E | weberter brick | webermix MR 341 | 2772 2350 2700 | webermix MF 351 | webermix MC 391 | 2771 2735
Vecto | imprégnée | AI 2 (IW2) | Lanklaar ou Spouwen | webermix MM 302 E | weberter brick(7) | webermix MR 342 | 2772 2350 2700 | webermix MF 352 | webermix MC 392 | 2771 2735
Brama | non imprégnée | AI 3 (IW3) | Lanklaar ou Spouwen | webermix MM 301 E | weberter brick | webermix MR 341 | 2355 2030 2730 | webermix MF 351 | webermix MC 391 | 2735
Brama | imprégnée | AI 2 (IW2) | Lanklaar ou Spouwen | webermix MM 302 E | weberter brick(7) | webermix MR 342 | 2355 2030 2730 | webermix MF 352 | webermix MC 392 | 2735
Lithium | non imprégnée | AI 3 (IW3) | Lanklaar ou Spouwen | webermix MM 301 E | weberter brick | webermix MR 341 | 2773 2355 | webermix MF 351 | webermix MC 391 | 2735
Lithium | imprégnée | AI 2 (IW2) | Lanklaar ou Spouwen | webermix MM 302 E | weberter brick(7) | webermix MR 342 | 2773 2355 | webermix MF 352 | webermix MC 392 | 2735
Lithium | non imprégnée | AI 2 (IW2) | Hedikhuizen | webermix MM 302 E | weberter brick | webermix MR 342 | 2773 2355 | webermix MF 352 | webermix MC 392 | 2735
Lithium - format Zero®(6) | non imprégnée | AI 3 (IW3) | Spouwen | webermix MM 319 brun ou gris | [6 empty] | Maçonner de manière traditionnelle avec un aspect à joints fins d'env. 3 mm.
Lithium - format Zero® | imprégnée | AI 2 (IW2) | Spouwen | webermix MR 342 - 2773 ou 2355 | [6 empty] | Maçonner de manière traditionnelle avec un aspect à joints fins d'env. 3 mm.
Cortona | non imprégnée | AI 3 (IW3) | Lanklaar ou Spouwen | webermix MM 301 E | weberter brick | webermix MR 341 | 2773 2355 | webermix MF 351 | webermix MC 391 | 2735 2365
Cortona | imprégnée | AI 2 (IW2) | Lanklaar ou Spouwen | webermix MM 302 E | weberter brick(7) | webermix MR 342 | 2773 2355 | webermix MF 352 | webermix MC 392 | 2735 2365
Leto | non imprégnée | AI 3 (IW3) | Lanklaar ou Spouwen | webermix MM 301 E | weberter brick | webermix MR 341 | 2773 2355 2735 | webermix MF 351 | webermix MC 391 | 2735
Leto | imprégnée | AI 2 (IW2) | Lanklaar ou Spouwen | webermix MM 302 E | weberter brick(7) | webermix MR 342 | 2773 2355 2735 | webermix MF 352 | webermix MC 392 | 2735
Etna | non imprégnée | AI 3 (IW3) | Beek | webermix MM 301 E | weberter brick | webermix MR 341 | 2715 2705 | webermix MF 351 | webermix MC 391 | 2735
Nevado Light | non imprégnée | AI 3 (IW3) | Beek | webermix MM 301 E | weberter brick | webermix MR 341 | 2705 2715 | webermix MF 351 | webermix MC 391 | 2735
Nevado Dark | non imprégnée | AI 3 (IW3) | Beek | webermix MM 301 E | weberter brick | webermix MR 341 | 2715 2705 | webermix MF 351 | webermix MC 391 | 2735
Atlas | non imprégnée | AI 3 (IW3) | Beek | webermix MM 301 E | weberter brick | webermix MR 341 | 2773 | webermix MF 351 | webermix MC 391 | 2735
Chemnitz | non imprégnée | AI 1 (IW1) | Oberlausitz | webermix MM 303 | weberter brick | webermix MR 343 | 2774 2750 | webermix MF 352 | webermix MC 392 | 2735
Flemming | non imprégnée | AI 2 (IW2) | Spijk | webermix MM 302 E | weberter brick | webermix MR 342 | 2355 | webermix MF 352 | webermix MC 392 | 2365
Herning | non imprégnée | AI 3 (IW3) | Spijk | webermix MM 301 E | weberter brick | webermix MR 341 | 2355 | webermix MF 351 | webermix MC 391 | 2365
Robusta | non imprégnée | AI 4 (IW4) | Hedikhuizen | webermix MM 301 E | weberter brick | webermix MR 341 | 2350 | webermix MF 351 | webermix MC 391 | 2365 | En raison de la forte absorption d'eau des briques, humidifiez les briques 24 heures avant la mise en oeuvre.
Robusta - format Zero®(6) | non imprégnée | AI 4 (IW4) | Hedikhuizen | webermix MM 319 brun ou gris | [6 empty] | Maçonner de manière traditionnelle avec un aspect à joints fins d'env. 3 mm. Il n'est pas nécessaire de préhumidifier les briques.
Treviso | non imprégnée | AI 3 (IW3) | Spouwen | webermix MM 301 E | weberter brick | webermix MR 341 | 2355 | webermix MF 351 | webermix MC 391 | 2365
Treviso | imprégnée | AI 2 (IW2) | Spouwen | webermix MM 302 E | weberter brick(7) | webermix MR 342 | 2355 | webermix MF 352 | webermix MC 392 | 2365
Umber | non imprégnée | AI 3 (IW3) | Beek | webermix MM 301 E | weberter brick | webermix MR 341 | 2355 | webermix MF 351 | webermix MC 391 | 2365
Noir Manganèse | non imprégnée | AI 3 (IW3) | Lanklaar ou Spouwen | webermix MM 301 E | weberter brick | webermix MR 341 | 2365 | webermix MF 351 | webermix MC 391 | 2365
Noir Manganèse | imprégnée | AI 2 (IW2) | Lanklaar ou Spouwen | webermix MM 302 E | weberter brick(7) | webermix MR 342 | 2365 | webermix MF 352 | webermix MC 392 | 2365
Noir Manganèse - format Zero® | non imprégnée | AI 3 (IW3) | Spouwen | webermix MM 319 brun ou gris | [6 empty] | Maçonner de manière traditionnelle avec un aspect à joints fins d'env. 3 mm.
Noir Manganèse - format Zero® | imprégnée | AI 2 (IW2) | Spouwen | webermix MR 342 - 2365 | [6 empty] | Maçonner de manière traditionnelle avec un aspect à joints fins d'env. 3 mm.
Livorno | non imprégnée | AI 4 (IW4) | Hedikhuizen | webermix MM 301 E | weberter brick | webermix MR 341 | 2365 | webermix MF 351 | webermix MC 391 | 2365 | En raison de la forte absorption d'eau des briques, humidifiez les briques 24 heures avant la mise en oeuvre.
Livorno | non imprégnée | AI 3 (IW3) | Lanklaar ou Spouwen | webermix MM 301 E | weberter brick | webermix MR 341 | 2365 | webermix MF 351 | webermix MC 391 | 2365
Livorno | imprégnée | AI 2 (IW2) | Lanklaar ou Spouwen | webermix MM 302 E | weberter brick(7) | webermix MR 342 | 2365 | webermix MF 352 | webermix MC 392 | 2365
Livorno - format Zero®(6) | non imprégnée | AI 4 (IW4) | Hedikhuizen | webermix MM 319 brun ou gris | [6 empty] | Maçonner de manière traditionnelle avec un aspect à joints fins d'env. 3 mm. Il n'est pas nécessaire de préhumidifier les briques.
Livorno - format Zero®(6) | non imprégnée | AI 3 (IW3) | Spouwen | webermix MM 319 brun ou gris | [6 empty] | Maçonner de manière traditionnelle avec un aspect à joints fins d'env. 3 mm.
Livorno - format Zero® | imprégnée | AI 2 (IW2) | Spouwen | webermix MR 342 - 2365 | [6 empty] | Maçonner de manière traditionnelle avec un aspect à joints fins d'env. 3 mm.
Brandenburg | non imprégnée | AI 1 (IW1) | Oberlausitz | webermix MM 303 | weberter brick | webermix MR 343 | 2774 2750 | webermix MF 352 | webermix MC 392 | 2750
Potsdam | non imprégnée | AI 1 (IW1) | Oberlausitz | webermix MM 303 | weberter brick | webermix MR 343 | 2774 | webermix MF 352 | webermix MC 392 | 2774
Noir Brillant Impression | non imprégnée | AI 1 (IW1) | Kessel | webermix MM 303 | weberter brick | webermix MR 343 | 2774 | webermix MF 352 | webermix MC 392 | 2774
Morvan | non imprégnée | AI 3 (IW3) | Hedikhuizen | webermix MM 301 E | weberter brick | webermix MR 341 | 2750 2774 | webermix MF 351 | webermix MC 391 | 2750
Morvan | non imprégnée | AI 2 (IW2) | Spijk | webermix MM 302 E | weberter brick | webermix MR 342 | 2750 2774 | webermix MF 352 | webermix MC 392 | 2750
Morvan | non imprégnée | AI 2 (IW2) | Spijk | webermix MM 302 E | weberter brick | webermix MR 342 | 2750 2774 | webermix MF 352 | webermix MC 392 | 2750
Morvan Wasserstrich | non imprégnée | AI 3 (IW3) | Hedikhuizen | webermix MM 301 E | weberter brick | webermix MR 341 | 2750 2774 | webermix MF 351 | webermix MC 391 | 2750
Morvan Wasserstrich | non imprégnée | AI 2 (IW2) | Spijk | webermix MM 302 E | weberter brick | webermix MR 342 | 2750 2774 | webermix MF 352 | webermix MC 392 | 2750
Morvan Wasserstrich | non imprégnée | AI 2 (IW2) | Spijk | webermix MM 302 E | weberter brick | webermix MR 342 | 2750 2774 | webermix MF 352 | webermix MC 392 | 2750
(1) Valeur AI (IW) : taux initial d'absorption d'eau déterminé selon EN 772-11 et indiqué par le fabricant de brique. Avant de commander, vérifier avec Vandersanden ou sur leur site internet : https://www.vandersandengroup.be/professionals/fr/briques. Le choix du mortier doit être adapté à la classification du taux initial d'absorption d'eau, obligatoire dans le cadre de la certification BENOR.
Brique | Déclaration : taux initial d'absorption d'eau [kg/m².min]
Très peu absorbante : classe AI 1 (IW1) | ≤ 0,5
Peu absorbante : classe AI 2 (IW2) | 0,5 à ≤ 1,5
Moyennement absorbante : classe AI 3 (IW3) | 1,5 à ≤ 4,0
Très absorbante : classe AI4 (IW4) | > 4,0*
*Dans le cas de briques en terre cuite appartenant à la classe IW4, le fabricant doit également déclarer la valeur maximale.
Source : Prescriptions techniques pour les briques de façade PTV 23-002, version 2/2/2018
(2) Couleurs indicatives. Demander un échantillon chez votre négoce pour vérifier la couleur.
(3) Couleur de stock pour les mortiers à plein bain webermix MR et le mortier de jointoiement weberter brick. Au total, nous avons 26 couleurs de stock, disponibles à partir d'une palette pour le webermix MR et par sac pour le mortier de jointoiement weberter brick.
(4) Couleur de stock pour les mortiers à joints fins webermix MF et les mortiers-colles webermix MC. Les couleurs de stock peuvent être commandées par sac. Au total, nous avons 7 couleurs de stock (2735, 2750, 2771, 2774, 2180, 2165, 2365) parmi 26 couleurs standard. (5) Les 19 autres couleurs standard sont produites sur commande à partir d'une palette endéans un délai d'une semaine ouvrable. D'autres couleurs peuvent être produites sur demande à partir d'une palette.
(6) Pour le format Zero®, utiliser webermix MM 319 ou webermix MM 319 color pour les briques AI 3 et AI 4 (IW3 et IW4).
(7) Utilisez un mortier de jointoiement weber adapté aux briques imprégnées. Pour plus d'informations, vous pouvez contacter notre service commercial interne au +32 (0)2 254 78 54 ou via info@weber-belgium.be
Version 2019

## Weber - Vandersanden - NL
Fabrikant : Vandersanden
Gevelsteen Vandersanden |  |  |  | Traditionele voegen (brede voegen): min. 8 mm | Traditionele voegen (brede voegen): 8-12 mm |  |  | Dunne voegen: 3-8 mm |  |  | Opmerking
|  |  |  | Weber metselmortel (min. 8 mm) | Weber voegmortel | Weber doorstrijkmortelKleur |  | Weber dunmortel (4-8 mm) | Weber lijmmortel (3-6 mm)
Gevelsteen Vandersanden | geïmpregneerd / niet-geïmpregneerd | IW-waarde(1) | Productielocatie | Weber productnaam | Weber productnaam | Weber productnaam | Kleur(2)(3) (code) | Weber productnaam | Weber productnaam | Kleur(2)(4) (code)
Wapper White | niet-geïmpregneerd | AI 3 (IW3) | Beek | webermix MM 301 E | weberter brick | webermix MR 341 | 2000 | webermix MF 351 | webermix MC 391 | 2771 2000(5)
Wapper White | niet-geïmpregneerd | AI 2 (IW2) | Beek | webermix MM 302 E | weberter brick | webermix MR 342 | 2000 | webermix MF 352 | webermix MC 392 | 2771 2000(5)
Perla | niet-geïmpregneerd | AI 3 (IW3) | Spouwen | webermix MM 301 E | weberter brick | webermix MR 341 | 2000 | webermix MF 351 | webermix MC 391 | 2771 2000(5)
Perla | geïmpregneerd | AI 2 (IW2) | Spouwen | webermix MM 302 E | weberter brick(7) | webermix MR 342 | 2000 | webermix MF 352 | webermix MC 392 | 2771 2000(5)
Lima | niet-geïmpregneerd | AI 3 (IW3) | Spouwen | webermix MM 301 E | weberter brick | webermix MR 341 | 2000 | webermix MF 351 | webermix MC 391 | 2771 2000(5)
Lima | geïmpregneerd | AI 2 (IW2) | Spouwen | webermix MM 302 E | weberter brick(7) | webermix MR 342 | 2000 | webermix MF 352 | webermix MC 392 | 2771 2000(5)
Crème | niet-geïmpregneerd | AI 3 (IW3) | Lanklaar of Spouwen | webermix MM 301 E | weberter brick | webermix MR 341 | 2084 | webermix MF 351 | webermix MC 391 | 2771 2084(5)
Crème | geïmpregneerd | AI 2 (IW2) | Lanklaar of Spouwen | webermix MM 302 E | weberter brick(7) | webermix MR 342 | 2084 | webermix MF 352 | webermix MC 392 | 2771 2084(5)
Sintra | niet-geïmpregneerd | AI 2 (IW2) | Beek | webermix MM 302 E | weberter brick | webermix MR 342 | 2084 | webermix MF 352 | webermix MC 392 | 2771 2084(5)
Wapper Snowdust | niet-geïmpregneerd | AI 3 (IW3) | Beek | webermix MM 301 E | weberter brick | webermix MR 341 | 2772 2771 2705 | webermix MF 351 | webermix MC 391 | 2771
Wapper Snowdust | niet-geïmpregneerd | AI 2 (IW2) | Beek | webermix MM 302 E | weberter brick | webermix MR 342 | 2772 2771 2705 | webermix MF 352 | webermix MC 392 | 2771
Wapper Silver | niet-geïmpregneerd | AI 2 (IW2) | Beek | webermix MM 302 E | weberter brick | webermix MR 342 | 2771 | webermix MF 352 | webermix MC 392 | 2771
Wapper Silver | niet-geïmpregneerd | AI 3 (IW3) | Beek | webermix MM 301 E | weberter brick | webermix MR 341 | 2771 | webermix MF 351 | webermix MC 391 | 2771
Hubertus Snowdust | niet-geïmpregneerd | AI 2 (IW2) | Beek | webermix MM 302 E | weberter brick | webermix MR 342 | 2771 | webermix MF 352 | webermix MC 392 | 2771
Wapper Greydust | niet-geïmpregneerd | AI 3 (IW3) | Beek | webermix MM 301 E | weberter brick | webermix MR 341 | 2772 | webermix MF 351 | webermix MC 391 | 2771 2735
Antro | niet-geïmpregneerd | AI 3 (IW3) | Hedikhuizen, Lanklaar of Spouwen | webermix MM 301 E | weberter brick | webermix MR 341 | 2700 2771 2000 | webermix MF 351 | webermix MC 391 | 2771
Antro | niet-geïmpregneerd | AI 2 (IW2) | Hedikhuizen | webermix MM 302 E | weberter brick | webermix MR 342 | 2700 2771 2000 | webermix MF 352 | webermix MC 392 | 2771
Antro | geïmpregneerd | AI 2 (IW2) | Lanklaar of Spouwen | webermix MM 302 E | weberter brick(7) | webermix MR 342 | 2700 2771 2000 | webermix MF 352 | webermix MC 392 | 2771
Hagen | niet-geïmpregneerd | AI 2 (IW2) | Spijk | webermix MM 302 E | weberter brick | webermix MR 342 | 2000 2771 | webermix MF 352 | webermix MC 392 | 2771 2000
Berit | niet-geïmpregneerd | AI 2 (IW2) | Spijk | webermix MM 302 E | weberter brick | webermix MR 342 | 2000 2771 | webermix MF 352 | webermix MC 392 | 2771 2000(5)
Argentis | niet-geïmpregneerd | AI 3 (IW3) | Lanklaar of Spouwen | webermix MM 301 E | weberter brick | webermix MR 341 | 2700 2771 | webermix MF 351 | webermix MC 391 | 2771
Argentis | geïmpregneerd | AI 2 (IW2) | Lanklaar of Spouwen | webermix MM 302 E | weberter brick(7) | webermix MR 342 | 2700 2771 | webermix MF 352 | webermix MC 392 | 2771
Argentis - Zero®- formaat(6) | niet-geïmpregneerd | AI 3 (IW3) | Spouwen | webermix MM 319 wit | [6 empty] | Traditioneel metselen met een aspect van dunne voegen van ong. 3 mm.
Argentis - Zero®- formaat | geïmpregneerd | AI 2 (IW2) | Spouwen | webermix MR 342 - 2700 of 2771 | [6 empty] | Traditioneel metselen met een aspect van dunne voegen van ong. 3 mm.
Alaska | niet-geïmpregneerd | AI 2 (IW2) | Beek | webermix MM 302 E | weberter brick | webermix MR 342 | 2705 2700 | webermix MF 352 | webermix MC 392 | 2771 2735
Akita | niet-geïmpregneerd | AI 3 (IW3) | Beek | webermix MM 301 E | weberter brick | webermix MR 341 | 2705 | webermix MF 351 | webermix MC 391 | 2771 2735
Salina | niet-geïmpregneerd | AI 2 (IW2) | Beek | webermix MM 302 E | weberter brick | webermix MR 342 | 2705 | webermix MF 352 | webermix MC 392 | 2771 2735
Lupus | niet-geïmpregneerd | AI 3 (IW3) | Beek | webermix MM 301 E | weberter brick | webermix MR 341 | 2715 2772 | webermix MF 351 | webermix MC 391 | 2735
Alu | niet-geïmpregneerd | AI 3 (IW3) | Beek | webermix MM 301 E | weberter brick | webermix MR 341 | 2715 2772 | webermix MF 351 | webermix MC 391 | 2735
Quartis | niet-geïmpregneerd | AI 3 (IW3) | Spouwen | webermix MM 301 E | weberter brick | webermix MR 341 | 2705 | webermix MF 351 | webermix MC 391 | 2771
Quartis | geïmpregneerd | AI 2 (IW2) | Lanklaar | webermix MM 302 E | weberter brick(7) | webermix MR 342 | 2705 | webermix MF 352 | webermix MC 392 | 2771
Rega | niet-geïmpregneerd | AI 3 (IW3) | Spouwen | webermix MM 301 E | weberter brick | webermix MR 341 | 2772 | webermix MF 351 | webermix MC 391 | 2771
Rega | geïmpregneerd | AI 2 (IW2) | Lanklaar | webermix MM 302 E | weberter brick(7) | webermix MR 342 | 2772 | webermix MF 352 | webermix MC 392 | 2771
Cronus Antiek | niet-geïmpregneerd | AI 3 (IW3) | Lanklaar of Spouwen | webermix MM 301 E | weberter brick | webermix MR 341 | 2772 | webermix MF 351 | webermix MC 391 | 2771
Cronus Antiek | geïmpregneerd | AI 2 (IW2) | Lanklaar ou Snouwen | webermix MM 302 E | weberter brick(7) | webermix MR 342 | 2772 | webermix MF 352 | webermix MC 392 | 2771
Platina | niet-geïmpregneerd | AI 3 (IW3) | Lanklaar, Spouwen | webermix MM 301 E | weberter brick | webermix MR 341 | 2773 | webermix MF 351 | webermix MC 391 | 2735
Platina | geïmpregneerd | AI 2 (IW2) | Lanklaar, Spouwen | webermix MM 302 E | weberter brick(7) | webermix MR 342 | 2773 | webermix MF 352 | webermix MC 392 | 2735
Mistral | niet-geïmpregneerd | AI 3 (IW3) | Lanklaar of Spouwen of Hedikhuizen | webermix MM 301 E | weberter brick | webermix MR 341 | 2030 2084 | webermix MF 351 | webermix MC 391 | 2771 2030(5)
Mistral | geïmpregneerd | AI 2 (IW2) | Lanklaar of Spouwen | webermix MM 302 E | weberter brick(7) | webermix MR 342 | 2030 2084 | webermix MF 352 | webermix MC 392 | 2771 2030(5)
Sao Paulo | niet-geïmpregneerd | AI 3 (IW3) | Lanklaar | webermix MM 301 E | weberter brick | webermix MR 341 | 2030 2084 | webermix MF 351 | webermix MC 391 | 2771 2030(5)
Sao Paulo | geïmpregneerd | AI 2 (IW2) | Lanklaar | webermix MM 302 E | weberter brick(7) | webermix MR 342 | 2030 2084 | webermix MF 352 | webermix MC 392 | 2771 2030(5)
Anicius | niet-geïmpregneerd | AI 3 (IW3) | Lanklaar of Spouwen | webermix MM 301 E | weberter brick | webermix MR 341 | 2772 2350 | webermix MF 351 | webermix MC 391 | 2771
Anicius | geïmpregneerd | AI 2 (IW2) | Lanklaar of Spouwen | webermix MM 302 E | weberter brick(7) | webermix MR 342 | 2772 2350 | webermix MF 352 | webermix MC 392 | 2771
Imperia | niet-geïmpregneerd | AI 4 (IW4) | Hedikhuizen | webermix MM 301 E | weberter brick | webermix MR 341 | 2772 2350 | webermix MF 351 | webermix MC 391 | 2771 2735 | In verband met de hoge wateropname van de gevelstenen 24 uur voor verwerking de stenen voorbevochtigen.
Imperia | niet-geïmpregneerd | AI 3 (IW3) | Hedikhuizen of Spouwen of Lanklaar | webermix MM 301 E | weberter brick | webermix MR 341 | 2772 2350 | webermix MF 351 | webermix MC 391 | 2771 2735
Imperia | geïmpregneerd | AI 2 (IW2) | Spouwen of Lanklaar | webermix MM 302 E | weberter brick(7) | webermix MR 342 | 2772 2350 | webermix MF 352 | webermix MC 392 | 2771 2735
Weimar | niet-geïmpregneerd | AI 1 (IW1) | Oberlausitz | webermix MM 303 | weberter brick | webermix MR 343 | 2040 | webermix MF 352 | webermix MC 392 | 2040(5)
Geel Zilverzand | niet-geïmpregneerd | AI 3 (IW3) | Lanklaar of Spouwen | webermix MM 301 E | weberter brick | webermix MR 341 | 2030 2084 | webermix MF 351 | webermix MC 391 | 2771 2030(5)
Geel Zilverzand | geïmpregneerd | AI 2 (IW2) | Lanklaar of Spouwen | webermix MM 302 E | weberter brick(7) | webermix MR 342 | 2030 2084 | webermix MF 352 | webermix MC 392 | 2771 2030(5)
Lindebloem | niet-geïmpregneerd | AI 3 (IW3) | Lanklaar of Spouwen | webermix MM 301 E | weberter brick | webermix MR 341 | 2084 2771 | webermix MF 351 | webermix MC 391 | 2771
Lindebloem | geïmpregneerd | AI 2 (IW2) | Lanklaar of Snouwen | webermix MM 302 E | weberter brick(7) | webermix MR 342 | 2084 2771 | webermix MF 352 | webermix MC 392 | 2771
Toscane | niet-geïmpregneerd | AI 3 (IW3) | Lanklaar of Spouwen | webermix MM 301 E | weberter brick | webermix MR 341 | 2030 | webermix MF 351 | webermix MC 391 | 2771 2030(5)
Toscane | geïmpregneerd | AI 2 (IW2) | Lanklaar of Spouwen | webermix MM 302 E | weberter brick(7) | webermix MR 342 | 2030 | webermix MF 352 | webermix MC 392 | 2771 2030(5)
Freya | niet-geïmpregneerd | AI 4 (IW4) | Spijk | webermix MM 301 E | weberter brick | webermix MR 341 | 2030 2084 | webermix MF 351 | webermix MC 391 | 2771 2030(5) | In verband met de hoge wateropname van de gevelstenen 24 uur voor verwerking de stenen voorbevochtigen.
Ladoga | niet-geïmpregneerd | AI 3 (IW3) | Beek | webermix MM 301 E | weberter brick | webermix MR 341 | 2030 2084 | webermix MF 351 | webermix MC 391 | 2771 2030(5)
Hubertus | niet-geïmpregneerd | AI 2 (IW2) | Beek | webermix MM 302 E | weberter brick | webermix MR 342 | 2772 | webermix MF 352 | webermix MC 392 | 2771
Corum | niet-geïmpregneerd | AI 3 (IW3) | Lanklaar | webermix MM 301 E | weberter brick | webermix MR 341 | 2030 | webermix MF 351 | webermix MC 391 | 2771 2030(5)
Corum | geïmpregneerd | AI 2 (IW2) | Lanklaar | webermix MM 302 E | weberter brick(7) | webermix MR 342 | 2030 | webermix MF 352 | webermix MC 392 | 2771 2030(5)
Oud Blanckaert | niet-geïmpregneerd | AI 3 (IW3) | Lanklaar | webermix MM 301 E | weberter brick | webermix MR 341 | 2084 | webermix MF 351 | webermix MC 391 | 2771
Oud Blanckaert | geïmpregneerd | AI 2 (IW2) | Lanklaar | webermix MM 302 E | weberter brick(7) | webermix MR 342 | 2084 | webermix MF 352 | webermix MC 392 | 2771
Oud Leie | niet-geïmpregneerd | AI 3 (IW3) | Lanklaar of Spouwen | webermix MM 301 E | weberter brick | webermix MR 341 | 2084 | webermix MF 351 | webermix MC 391 | 2771
Oud Leie | geïmpregneerd | AI 2 (IW2) | Lanklaar of Spouwen | webermix MM 302 E | weberter brick(7) | webermix MR 342 | 2084 | webermix MF 352 | webermix MC 392 | 2771
Oude Kuststeen | niet-geïmpregneerd | AI 3 (IW3) | Lanklaar of Spouwen | webermix MM 301 E | weberter brick | webermix MR 341 | 2084 | webermix MF 351 | webermix MC 391 | 2771
Oude Kuststeen | geïmpregneerd | AI 2 (IW2) | Lanklaar of Spouwen | webermix MM 302 E | weberter brick(7) | webermix MR 342 | 2084 | webermix MF 352 | webermix MC 392 | 2771
Ligure | niet-geïmpregneerd | AI 3 (IW3) | Lanklaar of Spouwen | webermix MM 301 E | weberter brick | webermix MR 341 | 2030 2084 | webermix MF 351 | webermix MC 391 | 2771
Ligure | geïmpregneerd | AI 2 (IW2) | Lanklaar of Spouwen | webermix MM 302 E | weberter brick(7) | webermix MR 342 | 2030 2084 | webermix MF 352 | webermix MC 392 | 2771
Mosa | niet-geïmpregneerd | AI 3 (IW3) | Lanklaar of Spouwen | webermix MM 301 E | weberter brick | webermix MR 341 | 2084 2030 | webermix MF 351 | webermix MC 391 | 2771
Mosa | geïmpregneerd | AI 2 (IW2) | Lanklaar of Spouwen | webermix MM 302 E | weberter brick(7) | webermix MR 342 | 2084 2030 | webermix MF 352 | webermix MC 392 | 2771
Terra Cotta | niet-geïmpregneerd | AI 3 (IW3) | Beek | webermix MM 301 E | weberter brick | webermix MR 341 | 2771 2772 2084 2181 | webermix MF 351 | webermix MC 391 | 2771 2165
Rosé | niet-geïmpregneerd | AI 3 (IW3) | Lanklaar of Spouwen | webermix MM 301 E | weberter brick | webermix MR 341 | 2771 2772 2084 | webermix MF 351 | webermix MC 391 | 2771
Rosé | geïmpregneerd | AI 2 (IW2) | Lanklaar of Spouwen | webermix MM 302 E | weberter brick(7) | webermix MR 342 | 2771 2772 2084 | webermix MF 352 | webermix MC 392 | 2771
Rosé | niet-geïmpregneerd | AI 2 (IW2) | Beek | webermix MM 302 E | weberter brick | webermix MR 342 | 2771 2772 2084 | webermix MF 352 | webermix MC 392 | 2771
Neo Magnolia | niet-geïmpregneerd | AI 3 (IW3) | Lanklaar of Spouwen | webermix MM 301 E | weberter brick | webermix MR 341 | 2771 2772 2084 | webermix MF 351 | webermix MC 391 | 2771
Neo Magnolia | geïmpregneerd | AI 2 (IW2) | Spouwen | webermix MM 302 E | weberter brick(7) | webermix MR 342 | 2771 2772 2084 | webermix MF 352 | webermix MC 392 | 2771
Heidebloem | niet-geïmpregneerd | AI 3 (IW3) | Lanklaar of Spouwen | webermix MM 301 E | weberter brick | webermix MR 341 | 2181 | webermix MF 351 | webermix MC 391 | 2165
Heidebloem | geïmpregneerd | AI 2 (IW2) | Lanklaar of Spouwen | webermix MM 302 E | weberter brick(7) | webermix MR 342 | 2181 | webermix MF 352 | webermix MC 392 | 2165
Heidebloem | niet-geïmpregneerd | AI 4 (IW4) | Spijk | webermix MM 301 E | weberter brick | webermix MR 341 | 2181 | webermix MF 351 | webermix MC 391 | 2165 | In verband met de hoge wateropname van de gevelstenen 24 uur voor verwerking de stenen voorbevochtigen.
Terra Cotta GS | niet-geïmpregneerd | AI 3 (IW3) | Beek | webermix MM 301 E | weberter brick | webermix MR 341 | 2181 2771 | webermix MF 351 | webermix MC 391 | 2165 2771
Azalea | niet-geïmpregneerd | AI 3 (IW3) | Lanklaar of Spouwen | webermix MM 301 E | weberter brick | webermix MR 341 | 2181 2084 2771 | webermix MF 351 | webermix MC 391 | 2165 2771
Azalea | geïmpregneerd | AI 2 (IW2) | Lanklaar of Spouwen | webermix MM 302 E | weberter brick(7) | webermix MR 342 | 2181 2084 2771 | webermix MF 352 | webermix MC 392 | 2165 2771
Cayenne | niet-geïmpregneerd | AI 3 (IW3) | Spouwen | webermix MM 301 E | weberter brick | webermix MR 341 | 2181 2771 2084 | webermix MF 351 | webermix MC 391 | 2165 2771
Cayenne | geïmpregneerd | AI 2 (IW2) | Spouwen | webermix MM 302 E | weberter brick(7) | webermix MR 342 | 2181 2771 2084 | webermix MF 352 | webermix MC 392 | 2165 2771
Affligem | niet-geïmpregneerd | AI 3 (IW3) | Lanklaar of Spouwen | webermix MM 301 E | weberter brick | webermix MR 341 | 2160 2771 2084 | webermix MF 351 | webermix MC 391 | 2165 2771
Affligem | geïmpregneerd | AI 2 (IW2) | Lanklaar of Spouwen | webermix MM 302 E | weberter brick(7) | webermix MR 342 | 2160 2771 2084 | webermix MF 352 | webermix MC 392 | 2165 2771
Oud Capitool | niet-geïmpregneerd | AI 3 (IW3) | Spouwen | webermix MM 301 E | weberter brick | webermix MR 341 | 2160 2771 2084 | webermix MF 351 | webermix MC 391 | 2165 2771
Oud Capitool | geïmpregneerd | AI 2 (IW2) | Spouwen | webermix MM 302 E | weberter brick(7) | webermix MR 342 | 2160 2771 2084 | webermix MF 352 | webermix MC 392 | 2165 2771
Oud Gilde | niet-geïmpregneerd | AI 3 (IW3) | Lanklaar of Spouwen | webermix MM 301 E | weberter brick | webermix MR 341 | 2160 2771 2084 | webermix MF 351 | webermix MC 391 | 2165 2771
Oud Gilde | geïmpregneerd | AI 2 (IW2) | Lanklaar of Spouwen | webermix MM 302 E | weberter brick(7) | webermix MR 342 | 2160 2771 2084 | webermix MF 352 | webermix MC 392 | 2165 2771
Oud Halewijn | niet-geïmpregneerd | AI 3 (IW3) | Lanklaar | webermix MM 301 E | weberter brick | webermix MR 341 | 2160 2771 2084 | webermix MF 351 | webermix MC 391 | 2165 2771
Oud Halewijn | geïmpregneerd | AI 2 (IW2) | Lanklaar | webermix MM 302 E | weberter brick(7) | webermix MR 342 | 2160 2771 2084 | webermix MF 352 | webermix MC 392 | 2165 2771
Oud Kapelle | niet-geïmpregneerd | AI 3 (IW3) | Spouwen | webermix MM 301 E | weberter brick | webermix MR 341 | 2160 2771 2084 | webermix MF 351 | webermix MC 391 | 2165 2771
Oud Kapelle | geïmpregneerd | AI 2 (IW2) | Spouwen | webermix MM 302 E | weberter brick(7) | webermix MR 342 | 2160 2771 2084 | webermix MF 352 | webermix MC 392 | 2165 2771
Classic Terra Cotta | niet-geïmpregneerd | AI 3 (IW3) | Beek of Spouwen | webermix MM 301 E | weberter brick | webermix MR 341 | 2160 2771 2084 | webermix MF 351 | webermix MC 391 | 2165 2771
Oud Brabant | niet-geïmpregneerd | AI 3 (IW3) | Lanklaar of Spouwen | webermix MM 301 E | weberter brick | webermix MR 341 | 2175 2772 2084 2030 | webermix MF 351 | webermix MC 391 | 2180 2771
Oud Brabant | geïmpregneerd | AI 2 (IW2) | Lanklaar of Spouwen | webermix MM 302 E | weberter brick(7) | webermix MR 342 | 2175 2772 2084 2030 | webermix MF 352 | webermix MC 392 | 2180 2771
Oud Maasland | niet-geïmpregneerd | AI 3 (IW3) | Lanklaar | webermix MM 301 E | weberter brick | webermix MR 341 | 2175 2772 2084 2030 | webermix MF 351 | webermix MC 391 | 2180 2771
Oud Maasland | geïmpregneerd | AI 2 (IW2) | Lanklaar | webermix MM 302 E | weberter brick(7) | webermix MR 342 | 2175 2772 2084 2030 | webermix MF 352 | webermix MC 392 | 2180 2771
Oud Warande | niet-geïmpregneerd | AI 4 (IW4) | Hedikhuizen ou Spouwenf | webermix MM 301 E | weberter brick | webermix MR 341 | 2175 2771 | webermix MF 351 | webermix MC 391 | 2165 2771 | In verband met de hoge wateropname van de gevelstenen 24 uur voor verwerking de stenen voorbevochtigen.
Oud Herve | niet-geïmpregneerd | AI 3 (IW3) | Lanklaar | webermix MM 301 E | weberter brick | webermix MR 341 | 2175 | webermix MF 351 | webermix MC 391 | 2180
Oud Herve | geïmpregneerd | AI 2 (IW2) | Laiklaar | webermix MM 302 E | weberter brick(7) | webermix MR 342 | 2175 | webermix MF 352 | webermix MC 392 | 2180
Prado | niet-geïmpregneerd | AI 4 (IW4) | Hedikhuizen of Spijk | webermix MM 301 E | weberter brick | webermix MR 341 | 2175 | webermix MF 351 | webermix MC 391 | 2180 | In verband met de hoge wateropname van de gevelstenen 24 uur voor verwerking de stenen voorbevochtigen.
Prado | niet-geïmpregneerd | AI 3 (IW3) | Lanklaar of Spouwen | webermix MM 301 E | weberter brick | webermix MR 341 | 2175 | webermix MF 351 | webermix MC 391 | 2180
Prado | geïmpregneerd | AI 2 (IW2) | Lanklaar ou Spouwen | webermix MM 302 E | weberter brick(7) | webermix MR 342 | 2175 | webermix MF 352 | webermix MC 392 | 2180
Gala | niet-geïmpregneerd | AI 3 (IW3) | Lanklaar of Spouwen | webermix MM 301 E | weberter brick | webermix MR 341 | 2175 2181 2771 | webermix MF 351 | webermix MC 391 | 2180 2771
Gala | geïmpregneerd | AI 2 (IW2) | Lanklaar of Spouwen | webermix MM 302 E | weberter brick(7) | webermix MR 342 | 2175 2181 2771 | webermix MF 352 | webermix MC 392 | 2180 2771
Terra Rood | niet-geïmpregneerd | AI 3 (IW3) | Lanklaar of Spouwen | webermix MM 301 E | weberter brick | webermix MR 341 | 2250 | webermix MF 351 | webermix MC 391 | 2165
Terra Rood | geïmpregneerd | AI 2 (IW2) | Lanklaar of Spouwen | webermix MM 302 E | weberter brick(7) | webermix MR 342 | 2250 | webermix MF 352 | webermix MC 392 | 2165
Terra Rood | niet-geïmpregneerd | AI 4 (IW4) | Spijk | webermix MM 301 E | weberter brick | webermix MR 341 | 2250 | webermix MF 351 | webermix MC 391 | 2165 | In verband met de hoge wateropname van de gevelstenen 24 uur voor verwerking de stenen voorbevochtigen.
Aalborg | niet-geïmpregneerd | AI 4 (IW4) | Spijk | webermix MM 301 E | weberter brick | webermix MR 341 | 2160 | webermix MF 351 | webermix MC 391 | 2165 | In verband met de hoge wateropname van de gevelstenen 24 uur voor verwerking de stenen voorbevochtigen.
Boston | niet-geïmpregneerd | AI 4 (IW4) | Hedikhuizen of Spijk | webermix MM 301 E | weberter brick | webermix MR 341 | 2175 | webermix MF 351 | webermix MC 391 | 2165 | In verband met de hoge wateropname van de gevelstenen 24 uur voor verwerking de stenen voorbevochtigen.
Boston | niet-geïmpregneerd | AI 3 (IW3) | Spouwen | webermix MM 301 E | weberter brick | webermix MR 341 | 2175 | webermix MF 351 | webermix MC 391 | 2165
Boston | geïmpregneerd | AI 2 (IW2) | Spouwen | webermix MM 302 E | weberter brick(7) | webermix MR 342 | 2175 | webermix MF 352 | webermix MC 392 | 2165
Floria | niet-geïmpregneerd | AI 3 (IW3) | Lanklaar | webermix MM 301 E | weberter brick | webermix MR 341 | 2175 | webermix MF 351 | webermix MC 391 | 2180
Floria | geïmpregneerd | AI 2 (IW2) | Lanklaar | webermix MM 302 E | weberter brick(7) | webermix MR 342 | 2175 | webermix MF 352 | webermix MC 392 | 2180
Omega | niet-geïmpregneerd | AI 3 (IW3) | Hedikhuizen | webermix MM 301 E | weberter brick | webermix MR 341 | 2350 | webermix MF 351 | webermix MC 391 | 2180
Exelsa | niet-geïmpregneerd | AI 4 (IW4) | Spijk | webermix MM 301 E | weberter brick | webermix MR 341 | 2175 | webermix MF 351 | webermix MC 391 | 2180 | In verband met de hoge wateropname van de gevelstenen 24 uur voor verwerking de stenen voorbevochtigen.
Exelsa | niet-geïmpregneerd | AI 3 (IW3) | Spijk | webermix MM 301 E | weberter brick | webermix MR 341 | 2175 | webermix MF 351 | webermix MC 391 | 2180
Torben | niet-geïmpregneerd | AI 3 (IW3) | Spijk | webermix MM 301 E | weberter brick | webermix MR 341 | 2175 | webermix MF 351 | webermix MC 391 | 2165 2180
Billund | niet-geïmpregneerd | AI 3 (IW3) | Spijk | webermix MM 301 E | weberter brick | webermix MR 341 | 2175 | webermix MF 351 | webermix MC 391 | 2165 2180
Billund | niet-geïmpregneerd | AI 4 (IW4) | Hedikhuizen of Spijk | webermix MM 301 E | weberter brick | webermix MR 341 | 2175 | webermix MF 351 | webermix MC 391 | 2165 2180 | In verband met de hoge wateropname van de gevelstenen 24 uur voor verwerking de stenen voorbevochtigen.
Nubia | niet-geïmpregneerd | AI 3 (IW3) | Beek | webermix MM 301 E | weberter brick | webermix MR 341 | 2355 2725 | webermix MF 351 | webermix MC 391 | 2180 2735
Barok | niet-geïmpregneerd | AI 3 (IW3) | Lanklaar of Spouwen | webermix MM 301 E | weberter brick | webermix MR 341 | 2773 2771 2084 | webermix MF 351 | webermix MC 391 | 2771
Barok | geïmpregneerd | AI 2 (IW2) | Lanklaar of Spouwen | webermix MM 302 E | weberter brick(7) | webermix MR 342 | 2773 2771 2084 | webermix MF 352 | webermix MC 392 | 2771
Barok | niet-geïmpregneerd | AI 4 (IW4) | Hedikhuizen | webermix MM 301 E | weberter brick | webermix MR 341 | 2773 2771 2084 | webermix MF 351 | webermix MC 391 | 2771 | In verband met de hoge wateropname van de gevelstenen 24 uur voor verwerking de stenen voorbevochtigen.
Romance | niet-geïmpregneerd | AI 3 (IW3) | Lanklaar of Spouwen | webermix MM 301 E | weberter brick | webermix MR 341 | 2773 2771 2084 | webermix MF 351 | webermix MC 391 | 2771
Romance | geïmpregneerd | AI 2 (IW2) | Lanklaar of Spouwen | webermix MM 302 E | weberter brick(7) | webermix MR 342 | 2773 2771 2084 | webermix MF 352 | webermix MC 392 | 2771
Alpenroos | niet-geïmpregneerd | AI 3 (IW3) | Lanklaar of Spouwen | webermix MM 301 E | weberter brick | webermix MR 341 | 2771 2084 2030 | webermix MF 351 | webermix MC 391 | 2171
Alpenroos | geïmpregneerd | AI 2 (IW2) | Lanklaar of Spouwen | webermix MM 302 E | weberter brick(7) | webermix MR 342 | 2771 2084 2030 | webermix MF 352 | webermix MC 392 | 2171
Viola Light | niet-geïmpregneerd | AI 4 (IW4) | Hedikhuizen | webermix MM 301 E | weberter brick | webermix MR 341 | 2175 | webermix MF 351 | webermix MC 391 | 2165 | In verband met de hoge wateropname van de gevelstenen 24 uur voor verwerking de stenen voorbevochtigen.
Viola Light | niet-geïmpregneerd | AI 3 (IW3) | Spouwen | webermix MM 301 E | weberter brick | webermix MR 341 | 2175 | webermix MF 351 | webermix MC 391 | 2165
Viola Light | geïmpregneerd | AI 2 (IW2) | Spouwen | webermix MM 302 E | weberter brick(7) | webermix MR 342 | 2175 | webermix MF 352 | webermix MC 392 | 2165
Avondrood | niet-geïmpregneerd | AI 3 (IW3) | Lanklaar of Spouwen | webermix MM 301 E | weberter brick | webermix MR 341 | 2175 | webermix MF 351 | webermix MC 391 | 2165
Avondrood | geïmpregneerd | AI 2 (IW2) | Lanklaar ou Spouwen | webermix MM 302 E | weberter brick(7) | webermix MR 342 | 2175 | webermix MF 352 | webermix MC 392 | 2165
Castello Rood | niet-geïmpregneerd | AI 3 (IW3) | Beek | webermix MM 301 E | weberter brick | webermix MR 341 | 2180 2355 | webermix MF 351 | webermix MC 391 | 2180
Scala | niet-geïmpregneerd | AI 4 (IW4) | Hedikhuizen | webermix MM 301 E | weberter brick | webermix MR 341 | 2175 2180 | webermix MF 351 | webermix MC 391 | 2180 | In verband met de hoge wateropname van de gevelstenen 24 uur voor verwerking de stenen voorbevochtigen.
Scala | niet-geïmpregneerd | AI 3 (IW3) | Hedikhuizen | webermix MM 301 E | weberter brick | webermix MR 341 | 2175 2180 | webermix MF 351 | webermix MC 391 | 2180
Viola | niet-geïmpregneerd | AI 3 (IW3) | Lanklaar of Spouwen | webermix MM 301 E | weberter brick | webermix MR 341 | 2180 | webermix MF 351 | webermix MC 391 | 2180
Viola | geïmpregneerd | AI 2 (IW2) | Lanklaar of Spouwen | webermix MM 302 E | weberter brick(7) | webermix MR 342 | 2180 | webermix MF 352 | webermix MC 392 | 2180
Reno | niet-geïmpregneerd | AI 4 (IW4) | Hedikhuizen | webermix MM 301 E | weberter brick | webermix MR 341 | 2180 | webermix MF 351 | webermix MC 391 | 2180 | In verband met de hoge wateropname van de gevelstenen 24 uur voor verwerking de stenen voorbevochtigen.
Safora | niet-geïmpregneerd | AI 4 (IW4) | Hedikhuizen | webermix MM 301 E | weberter brick | webermix MR 341 | 2180 | webermix MF 351 | webermix MC 391 | 2180 | In verband met de hoge wateropname van de gevelstenen 24 uur voor verwerking de stenen voorbevochtigen.
Safora - Zero®- formaat(6) | niet-geïmpregneerd | AI 4 (IW4) | Hedikhuizen | webermix MM 319 bruinrood of grijs | [6 empty] | Gevelstenen hoeven niet voorbevochtigd te worden. Traditioneel metselen met een aspect van dunne voegen van ong. 3 mm.
Marron | niet-geïmpregneerd | AI 4 (IW4) | Hedikhuizen | webermix MM 301 E | weberter brick | webermix MR 341 | 2175 | webermix MF 351 | webermix MC 391 | 2180 | In verband met de hoge wateropname van de gevelstenen 24 uur voor verwerking de stenen voorbevochtigen.
Marron | niet-geïmpregneerd | AI 3 (IW3) | Lanklaar of Spouwen | webermix MM 301 E | weberter brick | webermix MR 341 | 2175 | webermix MF 351 | webermix MC 391 | 2180
Marron | geïmpregneerd | AI 2 (IW2) | Lanklaar of Spouwen | webermix MM 302 E | weberter brick(7) | webermix MR 342 | 2175 | webermix MF 352 | webermix MC 392 | 2180
Marron - Zero®- formaat(6) | niet-geïmpregneerd | AI 4 (IW4) | Hedikhuizen | webermix MM 319 bruinrood of grijs | [6 empty] | Gevelstenen hoeven niet voorbevochtigd te worden. Traditioneel metselen met een aspect van dunne voegen van ong. 3 mm.
Marron - Zero®- formaat(6) | niet-geïmpregneerd | AI 3 (IW3) | Spouwen | webermix MM 319 bruinrood of grijs | [6 empty] | Traditioneel metselen met een aspect van dunne voegen van ong. 3 mm.
Marron - Zero®- formaat | geïmpregneerd | AI 2 (IW2) | Spouwen | webermix MR 342 - 2175 | [6 empty] | Traditioneel metselen met een aspect van dunne voegen van ong. 3 mm.
Camberley | niet-geïmpregneerd | AI 3 (IW3) | Beek | webermix MM 301 E | weberter brick | webermix MR 341 | 2250 | webermix MF 351 | webermix MC 391 | 2165
Sepia | niet-geïmpregneerd | AI 3 (IW3) | Lanklaar of Spouwen | webermix MM 301 E | weberter brick | webermix MR 341 | 2190 | webermix MF 351 | webermix MC 391 | 2180
Sepia | geïmpregneerd | AI 2 (IW2) | Lanklaar of Spouwen | webermix MM 302 E | weberter brick(7) | webermix MR 342 | 2190 | webermix MF 352 | webermix MC 392 | 2180
Salvia | niet-geïmpregneerd | AI 3 (IW3) | Lanklaar of Spouwen of Spijk | webermix MM 301 E | weberter brick | webermix MR 341 | 2190 | webermix MF 351 | webermix MC 391 | 2180
Salvia | geïmpregneerd | AI 2 (IW2) | Lanklaar of Spouwen of Spijk | webermix MM 302 E | weberter brick(7) | webermix MR 342 | 2190 | webermix MF 352 | webermix MC 392 | 2180
Salvia - Zero®- formaat(6) | niet-geïmpregneerd | AI 3 (IW3) | Spijk | webermix MM 319 bruinrood of grijs | [6 empty] | Traditioneel metselen met een aspect van dunne voegen van ong. 3 mm.
Salvia - Zero®- formaat | geïmpregneerd | AI 2 (IW2) | Spijk | webermix MR 342 - 2190 | [6 empty] | Traditioneel metselen met een aspect van dunne voegen van ong. 3 mm.
Medoc | niet-geïmpregneerd | AI 2 (IW2) | Spijk | webermix MM 302 E | weberter brick | webermix MR 342 | 2190 | webermix MF 352 | webermix MC 392 | 2180
Salvia Gesinteld | niet-geïmpregneerd | AI 3 (IW3) | Lanklaar of Spouwen | webermix MM 301 E | weberter brick | webermix MR 341 | 2190 | webermix MF 351 | webermix MC 391 | 2180
Salvia Gesinteld | geïmpregneerd | AI 2 (IW2) | Lanklaar of Spouwen | webermix MM 302 E | weberter brick(7) | webermix MR 342 | 2190 | webermix MF 352 | webermix MC 392 | 2180
Parma | niet-geïmpregneerd | AI 3 (IW3) | Lanklaar of Spouwen | webermix MM 301 E | weberter brick | webermix MR 341 | 2190 | webermix MF 351 | webermix MC 391 | 2180
Parma | geïmpregneerd | AI 2 (IW2) | Lanklaar of Spouwen | webermix MM 302 E | weberter brick(7) | webermix MR 342 | 2190 | webermix MF 352 | webermix MC 392 | 2180
Parma - Zero®- formaat(6) | niet-geïmpregneerd | AI 3 (IW3) | Spouwen | webermix MM 319 bruinrood of grijs | [6 empty] | Traditioneel metselen met een aspect van dunne voegen van ong. 3 mm.
Parma - Zero®- formaat | geïmpregneerd | AI 2 (IW2) | Spouwen | webermix MR 342 - 2190 | [6 empty] | Traditioneel metselen met een aspect van dunne voegen van ong. 3 mm.
Carbon | niet-geïmpregneerd | AI 3 (IW3) | Lanklaar of Spouwen | webermix MM 301 E | weberter brick | webermix MR 341 | 2774 | webermix MF 351 | webermix MC 391 | 2774
Carbon | geïmpregneerd | AI 2 (IW2) | Lanklaar of Spouwen | webermix MM 302 E | weberter brick(7) | webermix MR 342 | 2774 | webermix MF 352 | webermix MC 392 | 2774
Greifswald | niet-geïmpregneerd | AI 1 (IW1) | Oberlausitz | webermix MM 303 | weberter brick | webermix MR 343 | 2774 | webermix MF 352 | webermix MC 392 | 2774
Cottbus | niet-geïmpregneerd | AI 1 (IW1) | Oberlausitz | webermix MM 303 | weberter brick | webermix MR 343 | 2774 | webermix MF 352 | webermix MC 392 | 2774
Amsterdam Impression | niet-geïmpregneerd | AI 1 (IW1) | Kessel | webermix MM 303 | weberter brick | webermix MR 343 | 2774 | webermix MF 352 | webermix MC 392 | 2774
Praag Impression | niet-geïmpregneerd | AI 1 (IW1) | Kessel | webermix MM 303 | weberter brick | webermix MR 343 | 2774 | webermix MF 352 | webermix MC 392 | 2774
Lagos | niet-geïmpregneerd | AI 3 (IW3) | Beek | webermix MM 301 E | weberter brick | webermix MR 341 | 2355 | webermix MF 351 | webermix MC 391 | 2365
Java | niet-geïmpregneerd | AI 3 (IW3) | Spouwen | webermix MM 301 E | weberter brick | webermix MR 341 | 2355 | webermix MF 351 | webermix MC 391 | 2365
Java | geïmpregneerd | AI 2 (IW2) | Spouwen | webermix MM 302 E | weberter brick(7) | webermix MR 342 | 2355 | webermix MF 352 | webermix MC 392 | 2365
Java | niet-geïmpregneerd | AI 4 (IW4) | Hedikhuizen | webermix MM 301 E | weberter brick | webermix MR 341 | 2355 | webermix MF 351 | webermix MC 391 | 2365 | In verband met de hoge wateropname van de gevelstenen 24 uur voor verwerking de stenen voorbevochtigen.
Cambio | niet-geïmpregneerd | AI 3 (IW3) | Beek | webermix MM 301 E | weberter brick | webermix MR 341 | 2355 | webermix MF 351 | webermix MC 391 | 2365
Vecto | niet-geïmpregneerd | AI 3 (IW3) | Lanklaar of Spouwen | webermix MM 301 E | weberter brick | webermix MR 341 | 2772 2350 2700 | webermix MF 351 | webermix MC 391 | 2771 2735
Vecto | geïmpregneerd | AI 2 (IW2) | Lanklaar of Spouwen | webermix MM 302 E | weberter brick(7) | webermix MR 342 | 2772 2350 2700 | webermix MF 352 | webermix MC 392 | 2771 2735
Brama | niet-geïmpregneerd | AI 3 (IW3) | Lanklaar of Spouwen | webermix MM 301 E | weberter brick | webermix MR 341 | 2355 2030 2730 | webermix MF 351 | webermix MC 391 | 2735
Brama | geïmpregneerd | AI 2 (IW2) | Lanklaar of Spouwen | webermix MM 302 E | weberter brick(7) | webermix MR 342 | 2355 2030 2730 | webermix MF 352 | webermix MC 392 | 2735
Lithium | niet-geïmpregneerd | AI 3 (IW3) | Lanklaar of Spouwen | webermix MM 301 E | weberter brick | webermix MR 341 | 2773 2355 | webermix MF 351 | webermix MC 391 | 2735
Lithium | geïmpregneerd | AI 2 (IW2) | Lanklaar of Spouwen | webermix MM 302 E | weberter brick(7) | webermix MR 342 | 2773 2355 | webermix MF 352 | webermix MC 392 | 2735
Lithium | niet-geïmpregneerd | AI 2 (IW2) | Hedikhuizen | webermix MM 302 E | weberter brick | webermix MR 342 | 2773 2355 | webermix MF 352 | webermix MC 392 | 2735
Lithium - Zero®- formaat(6) | niet-geïmpregneerd | AI 3 (IW3) | Spouwen | webermix MM 319 bruin of grijs | [6 empty] | Traditioneel metselen met een aspect van dunne voegen van ong. 3 mm.
Lithium - Zero®- formaat | geïmpregneerd | AI 2 (IW2) | Spouwen | webermix MR 342 - 2773 of 2355 | [6 empty] | Traditioneel metselen met een aspect van dunne voegen van ong. 3 mm.
Cortona | niet-geïmpregneerd | AI 3 (IW3) | Lanklaar of Spouwen | webermix MM 301 E | weberter brick | webermix MR 341 | 2773 2355 | webermix MF 351 | webermix MC 391 | 2735 2365
Cortona | geïmpregneerd | AI 2 (IW2) | Lanklaar of Spouwen | webermix MM 302 E | weberter brick(7) | webermix MR 342 | 2773 2355 | webermix MF 352 | webermix MC 392 | 2735 2365
Leto | niet-geïmpregneerd | AI 3 (IW3) | Lanklaar of Spouwen | webermix MM 301 E | weberter brick | webermix MR 341 | 2773 2355 2735 | webermix MF 351 | webermix MC 391 | 2735
Leto | geïmpregneerd | AI 2 (IW2) | Lanklaar of Spouwen | webermix MM 302 E | weberter brick(7) | webermix MR 342 | 2773 2355 2735 | webermix MF 352 | webermix MC 392 | 2735
Etna | niet-geïmpregneerd | AI 3 (IW3) | Beek | webermix MM 301 E | weberter brick | webermix MR 341 | 2715 2705 | webermix MF 351 | webermix MC 391 | 2735
Nevado Light | niet-geïmpregneerd | AI 3 (IW3) | Beek | webermix MM 301 E | weberter brick | webermix MR 341 | 2705 2715 | webermix MF 351 | webermix MC 391 | 2735
Nevado Dark | niet-geïmpregneerd | AI 3 (IW3) | Beek | webermix MM 301 E | weberter brick | webermix MR 341 | 2715 2705 | webermix MF 351 | webermix MC 391 | 2735
Atlas | niet-geïmpregneerd | AI 3 (IW3) | Beek | webermix MM 301 E | weberter brick | webermix MR 341 | 2773 | webermix MF 351 | webermix MC 391 | 2735
Chemnitz | niet-geïmpregneerd | AI 1 (IW1) | Oberlausitz | webermix MM 303 | weberter brick | webermix MR 343 | 2774 2750 | webermix MF 352 | webermix MC 392 | 2735
Flemming | niet-geïmpregneerd | AI 2 (IW2) | Spijk | webermix MM 302 E | weberter brick | webermix MR 342 | 2355 | webermix MF 352 | webermix MC 392 | 2365
Herning | niet-geïmpregneerd | AI 3 (IW3) | Spijk | webermix MM 301 E | weberter brick | webermix MR 341 | 2355 | webermix MF 351 | webermix MC 391 | 2365
Robusta | niet-geïmpregneerd | AI 4 (IW4) | Hedikhuizen | webermix MM 301 E | weberter brick | webermix MR 341 | 2350 | webermix MF 351 | webermix MC 391 | 2365 | In verband met de hoge wateropname van de gevelstenen 24 uur voor verwerking de stenen voorbevochtigen.
Robusta - Zero®- formaat(6) | niet-geïmpregneerd | AI 4 (IW4) | Hedikhuizen | webermix MM 319 bruin of grijs | [6 empty] | Gevelstenen hoeven niet voorbevochtigd te worden. Traditioneel metselen met een aspect van dunne voegen van ong. 3 mm.
Treviso | niet-geïmpregneerd | AI 3 (IW3) | Spouwen | webermix MM 301 E | weberter brick | webermix MR 341 | 2355 | webermix MF 351 | webermix MC 391 | 2365
Treviso | geïmpregneerd | AI 2 (IW2) | Spouwen | webermix MM 302 E | weberter brick(7) | webermix MR 342 | 2355 | webermix MF 352 | webermix MC 392 | 2365
Umber | niet-geïmpregneerd | AI 3 (IW3) | Beek | webermix MM 301 E | weberter brick | webermix MR 341 | 2355 | webermix MF 351 | webermix MC 391 | 2365
Zwart Mangaan | niet-geïmpregneerd | AI 3 (IW3) | Lanklaar of Spouwen | webermix MM 301 E | weberter brick | webermix MR 341 | 2365 | webermix MF 351 | webermix MC 391 | 2365
Zwart Mangaan | geïmpregneerd | AI 2 (IW2) | Lanklaar of Spouwen | webermix MM 302 E | weberter brick(7) | webermix MR 342 | 2365 | webermix MF 352 | webermix MC 392 | 2365
Zwart Mangaan - Zero®- formaat(6) | niet-geïmpregneerd | AI 3 (IW3) | Spouwen | webermix MM 319 bruin of grijs | [6 empty] | Traditioneel metselen met een aspect van dunne voegen van ong. 3 mm.
Zwart Mangaan - Zero®- formaat | geïmpregneerd | AI 2 (IW2) | Spouwen | webermix MR 342 - 2365 | [6 empty] | Traditioneel metselen met een aspect van dunne voegen van ong. 3 mm.
Livorno | niet-geïmpregneerd | AI 4 (IW4) | Hedikhuizen | webermix MM 301 E | weberter brick | webermix MR 341 | 2365 | webermix MF 351 | webermix MC 391 | 2365 | In verband met de hoge wateropname van de gevelstenen 24 uur voor verwerking de stenen voorbevochtigen.
Livorno | niet-geïmpregneerd | AI 3 (IW3) | Lanklaar of Spouwen | webermix MM 301 E | weberter brick | webermix MR 341 | 2365 | webermix MF 351 | webermix MC 391 | 2365
Livorno | geïmpregneerd | AI 2 (IW2) | Lanklaar of Spouwen | webermix MM 302 E | weberter brick(7) | webermix MR 342 | 2365 | webermix MF 352 | webermix MC 392 | 2365
Livorno - Zero®- formaat(6) | niet-geïmpregneerd | AI 4 (IW4) | Hedikhuizen | webermix MM 319 bruin of grijs | [6 empty] | Gevelstenen hoeven niet voorbevochtigd te worden. Traditioneel metselen met een aspect van dunne voegen van ong. 3 mm.
Livorno - Zero®- formaat(6) | niet-geïmpregneerd | AI 3 (IW3) | Spouwen | webermix MM 319 bruin of grijs | [6 empty] | Traditioneel metselen met een aspect van dunne voegen van ong. 3 mm.
Livorno - Zero®- formaat | geïmpregneerd | AI 2 (IW2) | Spouwen | webermix MR 342 - 2365 | [6 empty] | Traditioneel metselen met een aspect van dunne voegen van ong. 3 mm.
Brandenburg | niet-geïmpregneerd | AI 1 (IW1) | Oberlausitz | webermix MM 303 | weberter brick | webermix MR 343 | 2774 2750 | webermix MF 352 | webermix MC 392 | 2750
Potsdam | niet-geïmpregneerd | AI 1 (IW1) | Oberlausitz | webermix MM 303 | weberter brick | webermix MR 343 | 2774 | webermix MF 352 | webermix MC 392 | 2774
Briljant Zwart Impression | niet-geïmpregneerd | AI 1 (IW1) | Kessel | webermix MM 303 | weberter brick | webermix MR 343 | 2774 | webermix MF 352 | webermix MC 392 | 2774
Morvan | niet-geïmpregneerd | AI 3 (IW3) | Hedikhuizen | webermix MM 301 E | weberter brick | webermix MR 341 | 2750 2774 | webermix MF 351 | webermix MC 391 | 2750
Morvan | niet-geïmpregneerd | AI 2 (IW2) | Spijk | webermix MM 302 E | weberter brick | webermix MR 342 | 2750 2774 | webermix MF 352 | webermix MC 392 | 2750
Morvan Wasserstrich | niet-geïmpregneerd | AI 3 (IW3) | Hedikhuizen | webermix MM 301 E | weberter brick | webermix MR 341 | 2750 2774 | webermix MF 351 | webermix MC 391 | 2750
Morvan Wasserstrich | niet-geïmpregneerd | AI 2 (IW2) | Spijk | webermix MM 302 E | weberter brick | webermix MR 342 | 2750 2774 | webermix MF 352 | webermix MC 392 | 2750
(1) IW-waarde: initiële wateropzuiging bepaald volgens EN 772-11 en opgegeven door steenfabrikant. Bij bestelling steeds met Vandersanden checken of op hun website: https://www.vandersandengroup.be/professionals/nl-be/gevelstenen. De mortelkeuze wordt hierop afgestemd, verplicht in het kader van een BENOR-certificatie.
Steen | Verklaring: initiële wateropzuiging (kg/m².min)
Zeer weinig zuigend: klasse IW1 | ≤ 0,5
Matig zuigend: klasse IW2 | 0,5 à ≤ 1,5
Normaal zuigend: klasse IW3 | 1,5 à ≤ 4,0
Sterk zuigend: klasse IW4 | > 4,0*
*In geval de metselgevelstenen tot de klasse IW4 behoren, dient de fabrikant tevens de maximale waarde te verklaren.
Bron: Technische voorschriften voor gevelbakstenen PTV 23-002, versie 2/2/2018
(2) Deze kleuren zijn indicatief. Vraag een staal aan bij uw plaatselijke handelaar om de kleur na te kijken.
(3) Stockkleur voor de doorstrijkmortels webermix MR en voor de voegmortel weberter brick. In total hebben we 26 stockkleuren verkrijgbaar vanaf 1 pallet voor de doorstrijkmortels webermix MR en per zak voor de voegmortel weberter brick.
(4) Stockkleur voor de dunmortels webermix MF en lijmmortels webermix MC. Stockkeuren kunnen per zak verkregen worden. In totaal hebben we 7 stockkleuren (2735, 2750, 2771, 2774, 2180, 2165, 2365) uit 26 standaard kleuren. (5) De 19 niet-stockkleuren zijn verkrijgbaar vanaf 1 pallet binnen één werkweek. Andere kleuren kunnen vanaf 1 pallet geproduceerd worden.
(6) Voor het Zero® - formaat gebruik webermix MM 319 of webermix MM 319 color voor gevelstenen IW3 en IW4.
(7)Gebruik een Weber voegmortel aangepast aan geïmpregneerde gevelstenen. Voor meer info : contacteer onze commerciële binnendienst op het nummer +32 (0)2 254 78 54 of via info@weber-belgium.be
Versie 2019